## Resultados Compressão
TIRANTES - ESTAÇÃO PENHA
Condição ideal para protensão dos tirantes (Todas as fases com resultados favoráveis) - FCk ≥ 25MPa
Relatório | Data da moldagem | Descrição no relatório | Resistências (MPa) | [9 empty] | Resistências 3 dias (MPa) | [6 empty] | Resistências 7 dias (MPa) | [6 empty] | Resistências 28 dias (MPa)
|  |  | 1 dia | 2 dias | 3 dias | 4 dias | 5 dias | 6 dias | 7 dias | 9 dias | 28 dias |  | Mês | Média | Mediana | Máximo | Mínimo | Desvio | CV% | Mês | Média | Mediana | Máximo | Mínimo | Desvio | CV% | Mês | Média | Mediana | Máximo | Mínimo | Desvio | CV%
RT.0001 | 2022-02-23 | Injeção da Bainha dos Tirantes TA.045 e TA.094 | [6 empty] | 46.1 |  |  |  | 2022-04-01 | 24.75714 | 25 | 32.8 | 7.4 | 4.035643 | 16.3% | 2022-04-01 | 30.16042 | 29.3 | 46.1 | 21.8 | 4.400858 | 14.59% | 2022-04-01 | 38.08043 | 37.65 | 50.8 | 28 | 4.540074 | 11.92%
RT.0002 | 2022-02-24 | Injeção da 1ª Fase dos Tirantes TA.045 e TA.090 | [6 empty] | 32.4 |  | 48.2 |  | 2022-05-01 | 31.8 | 28.85 | 51.1 | 19.2 | 9.994761 | 31.43% | 2022-05-01 | 38.80435 | 35.3 | 59.9 | 23.3 | 10.90869 | 28.11% | 2022-05-01 | 48.16087 | 43.5 | 68.1 | 33.3 | 11.22614 | 23.31%
RT.0003 | 2022-02-25 | Injeção da 1ª Fase dos Tirantes TA.091, TA.093, TA.095 e TA.097; 2ª Fase dos tirantes TA.045 e TA.090 |  |  | 21.6 | [7 empty] | 2022-06-01 | 40.70526 | 40.3 | 54.6 | 28.1 | 8.014534 | 19.69% | 2022-06-01 | 49.40526 | 49.9 | 62.4 | 38 | 6.822795 | 13.81% | 2022-06-01 | 60.37895 | 60.5 | 75.1 | 48.2 | 7.712369 | 12.77%
RT.0004 | 2022-02-26 | Injeção da Bainha dos Tirantes TA.092 e TA.096; 1ª Fase dos tirantes TA.091, TA.094, TA.095 e TA.097 | [6 empty] | 21.8 |  |  |  | 2022-07-01 | 36.80435 | 36.9 | 54.6 | 19.7 | 8.227309 | 22.35% | 2022-07-01 | 46.192 | 47.3 | 62.4 | 28.9 | 6.791902 | 14.7% | 2022-07-01 | 56.824 | 56.2 | 75.1 | 41.7 | 7.283387 | 12.82%
RT.0005 | 2022-02-26 | Injeção da Bainha do Tirante TA.096 | [6 empty] | 31 |  | 36.9 |  | 2022-08-01 | 42.02105 | 42.8 | 51.5 | 20.7 | 6.961607 | 16.57% | 2022-08-01 | 51.97895 | 52.8 | 65.6 | 31.4 | 6.871 | 13.22% | 2022-08-01 | 61.71053 | 62.8 | 76.3 | 36.1 | 8.299324 | 13.45%
RT.0006 | 2022-03-02 | Injeção da Bainha dos Tirantes TA.100; 1ª Fase dos Tirantes TA.092, TA.093 e TA.093; 2ª Fase dos tirantes TA.091, TA.094, TA.095 e TA.097 |  |  | 25.7 |  |  |  | 36.9 |  | 48.5 |  | 2022-09-01 | 34.36429 | 35 | 48.5 | 25 | 5.285635 | 15.38% | 2022-09-01 | 43.05357 | 42.25 | 54.4 | 32.4 | 5.246055 | 12.18% | 2022-09-01 | 53.55 | 53.2 | 66 | 41.7 | 6.347207 | 11.85%
RT.0007 | 2022-02-22 | Injeção da Bainha do Tirante TA.090 | [10 empty] | 2022-10-01 | 39.0256 | 35.3 | 61.1 | 28.3 | 10.09385 | 25.86% | 2022-10-01 | 44.836 | 42.9 | 62.4 | 31.8 | 8.911878 | 19.88% | 2022-10-01 | 55.032 | 52.9 | 80.4 | 40.7 | 11.62948 | 21.13%
RT.0008 | 2022-03-08 | Injeção da 2ª Fase dos Tirantes TA.044, TA.099, TA.100 e TA.101 (SÉRIE 1) |  |  | 25.2 |  |  |  | 30.3 |  | 38.9 |  | 2022-11-01 | 39.91818 | 39.5 | 70.4 | 9.8 | 10.44744 | 26.17% | 2022-11-01 | 47.22162 | 47 | 85.2 | 27.3 | 10.44273 | 22.11% | 2022-11-01 | 57.55641 | 57.7 | 104.3 | 31.5 | 12.90719 | 22.43%
RT.0008 | 2022-03-08 | Injeção da Bainha do tirante TA.043 (SÉRIE 2) |  |  | 22.2 |  |  |  | 28.1 |  | 35.6 |  | 2022-12-01 | 39.72 | 38.05 | 57.2 | 21.5 | 9.14413 | 23.02% | 2022-12-01 | 46.05 | 46.4 | 63.3 | 25.2 | 9.402563 | 20.42% | 2022-12-01 | 56.48182 | 56.8 | 76.2 | 33.4 | 11.33841 | 20.07%
RT.0009 | 2022-03-09 | Injeção da 1ª Fase dos Tirantes TA.043 e TC.089 |  |  | 25.9 |  |  |  | 26.2 |  | 38 |  | 2023-01-01 | 35.86667 | 35.3 | 43.8 | 27.9 | 4.49289 | 12.53% | 2023-01-01 | 41.45 | 40.75 | 49.5 | 34.8 | 4.235242 | 10.22% | 2023-01-01 | 55.28182 | 53.5 | 65 | 47.7 | 6.341422 | 11.47%
RT.0010 | 2022-03-10 | Injeção da 2ª Fase dos Tirantes TA.043 e TA.089 |  |  | 25.4 |  |  |  | 27.1 |  | 37.7 |  | 2023-02-01 | 37.08421 | 36.3 | 54.9 | 21.3 | 9.193431 | 24.79% | 2023-02-01 | 43.01579 | 44.2 | 56.2 | 25.8 | 7.778551 | 18.08% | 2023-02-01 | 52.79545 | 51.05 | 69.8 | 37.4 | 8.996797 | 17.04%
RT.0011 | 2022-03-17 | Injeção da Bainha do Tirante TC.105 |  |  | 32.5 |  |  |  | 37.3 |  | 50.8 |  | 2023-03-01 | 38.615625 | 38.15 | 50.8 | 27 | 5.904023 | 15.29% | 2023-03-01 | 43.7875 | 44.55 | 59.2 | 29.5 | 6.657993 | 15.21% | 2023-03-01 | 52.95333 | 51.45 | 70.3 | 37.5 | 7.845303 | 14.82%
RT.0012 | 2022-03-18 | Injeção da Bainha dos Tirantes TC.103 e TC.104 |  |  | 28.5 |  |  |  | 37.7 |  | 43.4 |  | 2023-04-01 | 40.6 | 39.3 | 55.2 | 29.6 | 6.666458 | 16.42% | 2023-04-01 | 49.06364 | 47.1 | 57.9 | 43.4 | 5.05871 | 10.31% | 2023-04-01 | aguardando resultados
RT.0013 | 2022-03-19 | Injeção da 1ª Fase dos Tirantes TC.103, TC.104 e TC.105 |  |  | 32.8 |  |  |  | 39.5 |  | 47.2
RT.0014 | 2022-03-21 | Injeção da Bainha dos Tirantes TC.098, TC.100 e TC.102; 2ª Fase dos tirantes TC.103, TC.104 e TC.105 |  |  | 26.9 |  |  |  | 33.1 |  | 42
RT.0015 | 2022-03-22 | Injeção da Bainha dos Tirantes TC.097, TC.099 e TC.101 |  |  | 25.3 |  |  |  | 30.6 |  | 36.4
RT.0016 | 2022-03-23 | Injeção da Bainha dos Tirantes TC.096 e TC.210; 1ª Fase do tirante TC.100 | [6 empty] | 25.2 |  | 33.8
RT.0017 | 2022-03-24 | Injeção da Bainha dos Tirantes TC.209, TC.211, TC.212 e TC.213; 1ª Fase do tirante TC.102; 2ª Fase do tirante TC.100 |  |  | 27.8 |  |  |  | 29.1 |  | 40.8
RT.0018 | 2022-03-25 | Injeção da Bainha dos Tirantes TC.207 e TC.205; 1ª Fase dos tirantes TC.099, TC.101 e TC.098 |  |  | 27.2 |  |  |  | 31.8 |  | 39.2
RT.0019 | 2022-03-25 | Injeção da 1ª Fase dos Tirantes TC.097; 2ª Fase do tirante TC.102 |  |  | 24.2 |  |  |  | 28.9 |  | 38.1
RT.0020 | 2022-03-26 | Injeção da Bainha do tirante TC.206; 2ª Fase dos Tirantes TC.097, TC.098, TC.099 e TC.101 |  |  | 25 |  |  |  | 29.7 |  | 30.5
RT.0021 | 2022-03-28 | Injeção da Bainha dos Tirantes TC.200, TC.202 e TC.204; 1ª Fase do tirante TC.096 | [6 empty] | 26.8 |  | 36.7
RT.0022 | 2022-03-28 | Injeção da 1ª Fase dos Tirantes TC.210, TC.212 e TC.213 | [6 empty] | 35.3 |  | 37.8
RT.0023 | 2022-03-29 | Injeção da 2ª Fase dos Tirantes TC.096, TC.210, TC.212 e TC.213; 1ª Fase do tirante TC.209 |  |  | 24.9 |  |  |  | 28.1 |  | 33.1
RT.0024 | 2022-03-29 | Injeção da Bainha dos Tirantes TC.208 e TC.199; 1ª Fase do tirante TC.211, TC.209 e TC.206 |  |  | 27.4 |  |  |  | 29.5 |  | 30.8
RT.0025 | 2022-03-30 | Injeção da Bainha dos Tirantes TC.197, TC.198 e TC.201 |  |  | 23 |  |  |  | 24.1 |  | 28
RT.0026 | 2022-03-31 | Injeção da Bainha dos Tirantes TC.196 e TC.193; 1ª Fase do tirante TC.207; 2ª Fase dos tirantes TC.206 e TC.211 |  |  | 24.9 |  |  |  | 29.5 |  | 34.7
RT.0027 | 2022-04-01 | Injeção da Bainha dos Tirantes TC.192 e TC.094; 1ª Fase dos tirantes TC.208, TC.205, TC.201 e TC.202; 2ª Fase do tirante TC.207 |  |  | 24.1 |  |  |  | 36 |  | 43.4
RT.0028 | 2022-04-02 | Injeção da 1ª Fase dos tirantes TC.199 e TC.200; 2ª Fase dos tirantes TC.201, TC.202, TC.205, TC.208 e TC.209 |  |  | 7.4 |  |  |  | 23 |  | 36.8
RT.0029 | 2022-04-04 | Injeção da Bainha do Tirante TC.087; 1ª Fase dos tirantes TC.198, TC.197 e TC.196; 2ª Fase dos tirantes TC.200 e TC.199 |  |  | 26.2 |  |  |  | 33.2 |  | 36.4
RT.0030 | 2022-04-05 | Injeção da Bainha dos Tirantes TC.088 e TC.086; 1ª Fase dos tirantes TC.192, TC.193 e TC.194; 2ª Fase dos tirantes TC.196, TC.197 e TC.198 |  |  | 22.9 |  |  |  | 30.4 |  | 34.5
RT.0031 | 2022-04-06 | Injeção da Bainha do Tirante TC.195; 1ª Fase dos tirantes TC.086, TC.087 e TC.088; 2ª Fase dos tirantes TC.194, TC.193 e TC.192 |  |  | 24.1 |  |  |  | 30.5 |  | 38.2
RT.0032 | 2022-07-07 | Injeção da Bainha do Tirante TC.093; 1ª fase do tirante TC.195 |  |  | 25.2 |  |  |  | 30.5 |  | 37.6
RT.0033 | 2022-04-07 | Injeção da 2ª Fase dos tirantes TC.086, TC.087 e TC.088 |  |  | 25.4 |  |  |  | 29.1 |  | 34.6
RT.0034 | 2022-04-08 | Injeção da Bainha dos Tirantes TC.095 e TC.092 |  |  | 24.4 |  |  |  | 31.3 |  | 39.7
RT.0035 | 2022-04-11 | Injeção da Bainha dos Tirantes TC.094 e TC.090 |  |  | 24.1 |  |  |  | 27.4 |  | 35.4
RT.0036 | 2022-04-12 | Injeção da Bainha dos Tirantes TC.089, TC.091 e TC.204; 1ª Fase dos tirantes TC.095 e TC.094; 2ª Fase do tirante TC.195 |  |  | 31.6 |  |  |  | 32.7 |  | 38.9
RT.0037 | 2022-04-13 | Injeção da Bainha do Tirante TC.203; 2ª Fase dos tirantes TC.095 e TC.094 |  |  | 25.7 |  |  |  | 27.8 |  | 35.9
RT.0038 | 2022-04-13 | Injeção da 1ª Fase dos tirantes TC.093, TC.092 e TC.091 |  |  | 26.5 |  |  |  | 28.3 |  | 37
RT.0039 | 2022-04-14 | Injeção da 1ª Fase dos Tirantes TC.203, TC.204, TC.090 e TC.089; 2ª Fase dos tirantes TC.091, TC.092 e TC.093 |  |  | 23 |  |  |  | 24.4 |  | 34.5
RT.0040 | 2022-04-16 | Injeção da 2ª Fase dos Tirantes TC.203, TC.204, TC.090 e TC.089 |  |  | 20.5 |  |  |  | 29.1 |  | 39.5
RT.0041 | 2022-04-19 | Injeção da Bainha do Tirante TA.073 |  |  | 18.4 |  |  |  | 26.2 |  | 36.7
RT.0042 | 2022-04-20 | Injeção da Bainha dos Tirantes TC.060 e TC.059; 1ª Fase do Tirante TA.073 |  |  | 20.7 |  |  |  | 28.3 |  | 36.8
RT.0043 | 2022-04-22 | Injeção da Bainha dos Tirantes TA.061 e TA.062; 1ª Fase dos Tirantes TA.059 e TA.060; 2ª Fase do tirante TA.073 |  |  | 22.2 |  |  |  | 26.7 |  | 32.9
RT.0044 | 2022-04-23 | Injeção da Bainha dos Tirantes TA.063 e TA.064; 1ª Fase do Tirante TA.061; 2ª Fase dos tirantes TA.059 e TA.060 |  |  | 25 |  |  |  | 29.7 |  | 40.8
RT.0045 | 2022-04-25 | Injeção da Bainha dos Tirantes TA.065 e TA.066; 1ª Fase dos Tirantes TA.063, TA.062 e TA.061; 2ª Fase do tirante TA.060 |  |  | 20.8 |  |  |  | 28.9 |  | 39.1
RT.0046 | 2022-04-26 | Injeção da Bainha dos Tirantes TA.067, TA.070 e TA.071; 1ª Fase dos Tirantes TA.062 e TA.065; 2ª Fase dos tirantes TA.061 e TA.063 |  |  | 25 |  |  |  | 29.1 |  | 39.5
RT.0047 | 2022-04-27 | Injeção da Bainha dos Tirantes TA.068 e TA.069; 2ª Fase dos Tirantes TA.062, TA.064 e TA.065; 1ª Fase do tirante TA.066 |  |  | 27.9 |  |  |  | 28.9 |  | 36.5
RT.0048 | 2022-04-28 | Injeção da Bainha dos Tirantes TA.072 e TA.075; 2ª Fase dos Tirantes TA.066; 1ª Fase dos tirantes TA.067 e TA.068 |  |  | 27.8 |  |  |  | 31 |  | 40
RT.0049 | 2022-04-29 | Injeção da Bainha dos Tirantes TA.074; 2ª Fase do Tirante TA.067; 1ª Fase dos tirantes TA.069, TA.070 e TA.071 |  |  | 24.5 |  |  |  | 29.1 |  | 39.9
RT.0050 | 2022-05-02 | Injeção da Bainha do tirante TA.001; 2ª Fase dos Tirantes TA.071, TA.070, TA.069 e TA.068; 1ª Fase dos tirantes TA.072, TA.074 e TA.075 |  |  | 19.2 |  |  |  | 23.3 |  | 33.3
RT.0051 | 2022-05-03 | Injeção da Bainha dos Tirantes TA.002, TA.004, TA.005 e TA.006; 2ª Fase dos tirantes TA.072, TA.074 e TA.075 |  |  | 24.2 |  |  |  | 29.8 |  | 40.9
RT.0052 | 2022-05-04 | Injeção da Bainha dos Tirantes TA.007, TA.008 e TA.009; 1ª Fase dos Tirantes TA.001, TA.002, TA.004, TA.005 e TA.006 |  |  | 22 |  |  |  | 27.3 |  | 39.3
RT.0053 | 2022-05-05 | Injeção da Bainha dos Tirantes TA.003 e TA.076; 2ª Fase dos Tirantes TA.001, TA.002, TA.004, TA.005 e TA.006 |  |  | 27.6 |  |  |  | 34.9 |  | 43.5
RT.0054 | 2022-05-06 | Injeção da 1ª Fase dos Tirantes TA.003, TA.007, TA.008 e TA.009 |  |  | 25.2 |  |  |  | 31.2 |  | 41
RT.0055 | 2022-05-07 | Injeção da Bainha dos Tirantes TA.077 e TA.078; 2ª Fase dos Tirantes TA.003, TA.007, TA.008 e TA.009 |  |  | 21 |  |  |  | 30.4 |  | 39.2
RT.0056 | 2022-05-09 | Injeção da bainha dos tirantes TA.079, TA.080 e TA.081 |  |  | --- |  |  |  | 26 |  | 37
RT.0057 | 2022-05-10 | Injeção da Bainha dos Tirantes TA.082, TA.083, TA.084 e TA.085; 1ª Fase dos Tirantes TA.076, TA.077, TA.078, TA.079, TA.080 e TA.081 |  |  | 29.5 |  |  |  | 35.3 |  | 46.3
RT.0058 | 2022-05-11 | Injeção da Bainha dos Tirantes TA.010, TA.011 e TA.012; 2ª Fase dos Tirantes TA.076, TA.077, TA.078, TA.079, TA.080 e TA.081; 1ª Fase TA.082, TA.083, TA.084 e TA.085 |  |  | 37.3 |  |  |  | 43.1 |  | 53.8
RT.0059 | 2022-05-12 | Injeção da 1ª Fase dos Tirantes TA.010, TA.011 e TA.012; 2ª Fase dos tirantes TA.082, TA.084 e TA.085 |  |  | 27.2 |  |  |  | 30.4 |  | 43
RT.0060 | 2022-05-13 | Injeção da 2ª Fase dos Tirantes TA.010, TA.011 e TA.012 |  |  | 21.9 |  |  |  | 30.2 |  | 33.3
RT.0061 | 2022-05-14 | Injeção da Bainha dos Tirantes TA.016 e TA.015 |  |  | 28.2 |  |  |  | 38.8 |  | 41.2
RT.0062 | 2022-05-16 | Injeção da Bainha dos Tirantes TA.014 |  |  | 19.8 |  |  |  | 28.6 |  | 36.5
RT.0063 | 2022-05-17 | Injeção da Bainha do tirante TA.013; 1ª Fase dos Tirantes TA.016 e TA.015 |  |  | 31.3 |  |  |  | 44.3 |  | 59.8
RT.0064 | 2022-05-18 | Injeção da 2ª Fase dos Tirantes TA.016 e TA.015; 1ª Fase dos tirantes TA.014 e TA.013 |  |  | 51.1 |  |  |  | 54.2 |  | 68.1
RT.0065 | 2022-05-19 | Injeção da 2ª Fase dos Tirantes TA.013 e TA.014 |  |  | 40 |  |  |  | 47.9 |  | 61
RT.0066 | 2022-05-24 | Injeção da Bainha dos Tirantes TA.018 e TA.019 |  |  | 47.8 |  |  |  | 59.9 |  | 65.4
RT.0067 | 2022-05-25 | Injeção da Bainha dos Tirantes TA.020 e TA.021 |  |  | 42.1 |  |  |  | 54.7 |  | 61.6
RT.0068 | 2022-05-26 | Injeção da Bainha dos Tirantes TA.028, TA.027 e TA.026; 1ª Fase dos Tirantes TA.018, TA.019, TA.020 e TA.021 |  |  | 50 |  |  |  | 52.6 |  | 59.4
RT.0069 | 2022-05-27 | Injeção da Bainha dos Tirantes TA.023, TA.024 e TA.025; 1ª Fase dos Tirantes TA.027 e TA.028; 2ª Fase dos Tirantes TA.018, TA.019, TA.020 e TA.021 |  |  | 23.8 |  |  |  | 29.5 |  | 36.8
RT.0072 | 2022-05-28 | Injeção da Bainha dos Tirantes TA.022 e TA.017 |  |  | 40.7 |  |  |  | 53.3 |  | 61.8
RT.0073 | 2022-05-30 | Injeção da Bainha dos Tirantes TA.086, TA.087 e TA.088; 1ª Fase dos Tirantes TA.022, TA.023, TA.024, TA.025 e TA.026; 2ª Fase do Tirante TA.027 e TA.028 |  |  | 34.3 |  |  |  | 43.6 |  | 49.9
RT.0074 | 2022-05-31 | Injeção da 1ª Fase dos Tirantes TA.086, TA.087 e TA.088; 2ª Fase dos tirantes TA.017, TA.022, TA.023, TA.024, TA.025 e TA.026 |  |  | 35.4 |  |  |  | 43.2 |  | 55.6
RT.0075 | 2022-06-01 | Injeção da 2ª Fase dos Tirantes TA.086, TA.087 e TA.088 |  |  | 39.2 |  |  |  | 50.3 |  | 57.4
RT.0076 | 2022-06-03 | Estudo de dosagem |  |  | 32.5 |  |  |  | 42.2 |  | 50.6
RT.0077 | 2022-06-13 | Injeção da Bainha dos Tirantes TC.149, TC.150, TC.151, TC.152, TC.153 e TC.154 |  |  | 50.3 |  |  |  | 54.5 |  | 64
RT.0078 | 2022-06-14 | Injeção da 1ª Fase dos Tirantes TC.149, TC.150, TC.151 e TC.152 |  |  | 40.3 |  |  |  | 46.9 |  | 59.2
RT.0079 | 2022-06-15 | Injeção da Bainha dos Tirantes TC.160, TC.161, TC.162 e TC.163; 1ª Fase dos Tirantes TC.153, e TC.154, TC.156, TC.157, TC.158 e TC.159 |  |  | 34 |  |  |  | 41.3 |  | 53.8
RT.0080 | 2022-06-17 | Injeção da 1ª Fase dos Tirantes TC.160, TC.161, TC.162 e TC.163; 2ª Fase dos tirantes TC.154, TC.156, TC.157, TC.158 e TC.159 |  |  | 48 |  |  |  | 55.8 |  | 68.8
RT.0081 | 2022-06-18 | Injeção da 2ª Fase dos Tirantes TC.160, TC.161, TC.162, TC.163, TC.149, TC.150, TC.151, TC.152 e TC.153 |  |  | 45.9 |  |  |  | 55.7 |  | 65.7
RT.0082 | 2022-06-21 | Injeção da Bainha dos Tirantes TC.155, TC.164 e TC.165 |  |  | 43.5 |  |  |  | 49.9 |  | 60.1
RT.0083 | 2022-06-22 | Injeção da 1ª Fase dos Tirantes TC.155, TC.164 e TC.166 |  |  | 38.7 |  |  |  | 44.9 |  | 57.6
RT.0084 | 2022-06-23 | Injeção da Bainha dos Tirantes TB.012, TB.011 e TB.010; 2ª Fase dos tirantes TC.155, TC.164 e TC.165 |  |  | 54.5 |  |  |  | 57.8 |  | 70.7
RT.0085 | 2022-06-24 | Injeção da Bainha dos Tirantes TB.005, TB.006, TB.007, TB.008 e TB.009; 1ª Fase dos tirantes TB.010, TB.011 e TB.012 |  |  | 29.5 |  |  |  | 40 |  | 48.2
RT.0086 | 2022-06-24 | Injeção da 1ª Fase dos Tirantes TB.011 e TB.012 |  |  | 29.6 |  |  |  | 42.1 |  | 50.1
RT.0087 | 2022-06-25 | Injeção da Bainha dos Tirantes TB.002 e TB.003; 1ª Fase dos tirantes TB.008 e TB.009; 2ª Fase dos tirantes TB.010, TB.011 e TB.012 |  |  | 42 |  |  |  | 54 |  | 61.1
RT.0088 | 2022-06-27 | Injeção da 1ª Fase dos Tirantes TB.002, TB.006 e TB.007; 2ª Fase dos Tirantes TB.008 e TB.009 |  |  | 41.3 |  |  |  | 50.7 |  | 62
RT.0089 | 2022-06-28 | Injeção da Bainha do Tirante TB.004; 1ª Fase dos tirantes TB.003 e TB.005; 2ª Fase dos tirantes TB.007, TB.006 e TB.002 |  |  | 28.1 |  |  |  | 38 |  | 50.3
RT.0090 | 2022-06-29 | Injeção da Bainha dos Tirantes TB.014 e TB.015; 1ª Fase do tirante TB.004; 2ª Fase dos tirantes TB.003 e TB.005 |  |  | 37.1 |  |  |  | 47.5 |  | 60.5
RT.0091 | 2022-06-30 | Injeção da 1ª Fase dos Tirantes TA.014 e TB.015; 2ª Fase do tirante TB.004 |  |  | 47 |  |  |  | 56.3 |  | 71.3
RT.0092 | 2022-07-01 | Injeção da 2ª Fase dos Tirantes TB.014 e TB.015 |  |  | 37.3 |  |  |  | 48.4 |  | 60.7
RT.0093 | 2022-07-04 | Injeção da Bainha dos Tirantes TC.024, TC.026, TC.028, TC.030, TC.032, TC.035, TC.037 e TC.038 |  |  | 54.6 |  |  |  | 62.4 |  | 75.1
RT.0094 | 2022-07-01 | Estudo de dosagem | [6 empty] | 54.9 |  | 70.6
RT.0095 | 2022-07-01 | Estudo de dosagem | [6 empty] | 47.3 |  | 61.3
RT.0096 | 2022-07-05 | Injeção da Bainha dos Tirantes TC.025, TC.027, TC.029, TC.031, TC.033 e TC.036 |  |  | 54.5 |  |  |  | 61.1 |  | 70.8
RT.0097 | 2022-07-06 | Injeção da Bainha dos Tirantes TC.040, TC.041, TC.042, TC.043, TC.044 e TC.045; 1ª Fase dos Tirantes TC.024 e TC.025 |  |  | 40.7 |  |  |  | 47.6 |  | 56.2
RT.0098 | 2022-07-06 | Injeção da 1ª Fase dos Tirantes TC.026, TC.027 e TC.028 |  |  | 43.1 |  |  |  | 47.6 |  | 56.2
RT.0099 | 2022-07-07 | Injeção da Bainha dos Tirantes TC.034, TC.039, TC.046, TC.047 e TC.048; 1ª Fase dos Tirantes TC.029, e TC.030; 2ª Fase do Tirante TC.024 |  |  | 38.3 |  |  |  | 47.4 |  | 58.6
RT.0100 | 2022-07-07 | Injeção da 2ª Fase dos Tirantes TC.025, TC.026, TC.027 e TC.028 |  |  | 39.4 |  |  |  | 47.5 |  | 57.6
RT.0101 | 2022-07-08 | Injeção da 2ª Fase dos Tirantes TC.025, TC.026, TC.027 e TC.028 |  |  | 35.8 |  |  |  | 44.9 |  | 55.6
RT.0102 | 2022-07-08 | Injeção da 1ª Fase dos Tirantes TC.035 e TC.036; 2ª Fase dos Tirantes TC.029 e TC.030 |  |  | 37.9 |  |  |  | 48.6 |  | 61.2
RT.0103 | 2022-07-11 | Injeção da 1ª Fase dos Tirantes TC.035 e TC.036; 2ª Fase dos Tirantes TC.029 e TC.030 |  |  | 36.9 |  |  |  | 48 |  | 55.3
RT.0104 | 2022-07-11 | Injeção da 2ª Fase dos Tirantes TC.033, TC.034, TC.035 e TC.036 |  |  | 27.4 |  |  |  | 39.2 |  | 47.1
RT.0105 | 2022-07-12 | Injeção da Bainha dos Tirantes TB.001, TB.019 e TB.020; 1ª Fase dos Tirantes TC.040, TC.041, TC.042, TC.043 e TC.044; 2ª Fase do Tirante TC.023 |  |  | 36.3 |  |  |  | 43.8 |  | 52.3
RT.0106 | 2022-07-12 | Injeção da 2ª Fase dos Tirantes TC.037, TC.038 e TC.039 |  |  | 32.7 |  |  |  | 42.2 |  | 50.1
RT.0107 | 2022-07-13 | Injeção da Bainha dos Tirantes TC.140, TC.141, TC.142, TC.143, TC.144, TC.145 e TC.146; 1ª Fase dos Tirantes TC.045, TC.046, TC.047 e TC.048 |  |  | 38.9 |  |  |  | 45.8 |  | 57.2
RT.0108 | 2022-07-13 | Injeção da 2ª Fase dos Tirantes TC.040, TC.041, TC.042, TC.043 e TC.044 |  |  | 34.3 |  |  |  | 43.1 |  | 52.6
RT.0109 | 2022-07-14 | Injeção da Bainha dos Tirantes TC.147 e TC.148; 1ª Fase dos Tirantes TB.001, TB.013, TB.016 e TB.017 |  |  | 40.2 |  |  |  | 47.5 |  | 57.2
RT.0110 | 2022-07-14 | Injeção da 2ª Fase dos Tirantes TC.045, TC.046, TC.047 e TC.048 |  |  | 42.2 |  |  |  | 49.1 |  | 58
RT.0111 | 2022-07-15 | Injeção da 1ª Fase dos Tirantes TB.018, TB.019 e TB.020; 2ª Fase dos Tirantes TB.001, TB.013, TB.016 e TC.017 |  |  | 35 |  |  |  | 44.3 |  | 55
RT.0112 | 2022-07-16 | Injeção da 2ª Fase dos Tirantes TB.018, TB.019 e TB.020 |  |  | 39.5 |  |  |  | 48.8 |  | 59.5
RT.0113 | 2022-07-18 | Injeção da 1ª Fase dos Tirantes TC.140, TC.141, TC.142, TC.143, TC.144, TC.145, TC.146, TC.147 e TC.148 |  |  | 36.4 |  |  |  | 41.6 |  | 51.2
RT.0114 | 2022-07-19 | Injeção da 2ª Fase dos Tirantes TC.140, TC.141, TC.142, TC.143, TC.144, TC.145, TC.146, TC.147 e TC.148 |  |  | 34.5 |  |  |  | 45.1 |  | 54.4
RT.0115 | 2022-07-26 | Estudo de dosagem |  |  | 19.7 |  |  |  | 40.3 |  | 56
RT.0116 | 2022-07-26 | Estudo de dosagem |  |  | 25.7 |  |  |  | 37.8 |  | 49.8
RT.0117 | 2022-07-26 | Estudo de dosagem |  |  | 22.5 |  |  |  | 28.9 |  | 41.7
RT.0121 | 2022-08-17 | Injeção da Bainha dos Tirantes TA.054, TA.056 e TA.057 |  |  | 45.2 |  |  |  | 53.6 |  | 58.9
RT.0122 | 2022-08-18 | Injeção da Bainha dos Tirantes TA.051, TA.052 e TA.053 |  |  | 45 |  |  |  | 49.9 |  | 62.8
RT.0123 | 2022-08-19 | Injeção da Bainha dos Tirantes TA.048, TA.049 e TA.050; 1ª Fase dos tirantes TA.052, TA.053 e TA.056 |  |  | 38.8 |  |  |  | 49 |  | 59.7
RT.0124 | 2022-08-20 | Injeção da Bainha dos Tirantes TA.046 e TA.047 |  |  | 20.7 |  |  |  | 31.4 |  | 36.1
RT.0125 | 2022-08-22 | Injeção da Bainha dos Tirantes TA.058 e TA.055; 1ª Fase dos tirantes TA.046, TA.047 e TA.048 |  |  | 35.6 |  |  |  | 46.9 |  | 55
RT.0126 | 2022-08-22 | Injeção da 1ª Fase dos Tirantes TA.049, TA.050 e TA.051 |  |  | 39.6 |  |  |  | 50.3 |  | 57
RT.0127 | 2022-08-23 | Injeção da Bainha dos Tirantes TC.049, TC.050 e TC.139; 1ª Fase dos tirantes TA.058, TA.055, TA.054 e TA.057 |  |  | 40.2 |  |  |  | 49.1 |  | 60.7
RT.0128 | 2022-08-23 | Injeção da 2ª Fase dos Tirantes TA.056, TA.053 e TA.052 |  |  | 45.4 |  |  |  | 52.8 |  | 63.4
RT.0129 | 2022-08-24 | Injeção da 2ª Fase dos Tirantes TA.054, TA.057, TA.051, TA.058, TA.055 e TA.050 |  |  | 49.9 |  |  |  | 55.7 |  | 69.2
RT.0130 | 2022-08-24 | Injeção da 2ª Fase dos Tirantes TA.049, TA.048, TA.047 e TA.046 |  |  | 37.1 |  |  |  | 45.6 |  | 54.9
RT.0131 | 2022-08-25 | Injeção da 1ª fase dos tirantes TC.139, TC.050 e TC.049 |  |  | 51.5 |  |  |  | 57.7 |  | 64.6
RT.0132 | 2022-08-26 | Injeção da bainha do tirante TA.029, 2ª fase dos tirantes TC.139, TC.049 TC.050 |  |  | 45.1 |  |  |  | 52 |  | 63.3
RT.0133 | 2022-08-27 | Injeção da Bainha dos Tirantes TA.030, TA.031, TA.032, TA.033, TA.034 e TA.035 |  |  | 49.3 |  |  |  | 58.4 |  | 70.6
RT.0134 | 2022-08-29 | Injeção da Bainha dos Tirantes TA.036, TA.037, TA.038 e TA.039 |  |  | 49.5 |  |  |  | 65.6 |  | 76.3
RT.0135 | 2022-08-29 | Injeção da 1ª Fase dos Tirantes TA.029, TA.030, TA.031, TA.032, TA.033 e TA.034 |  |  | 40.6 |  |  |  | 58.3 |  | 68.1
RT.0136 | 2022-08-30 | Injeção da Bainha dos Tirantes TA.040, TA.041 e TA.042; 1ª Fase dos tirantes TA.035, TA.036 e TA.037 |  |  | 43 |  |  |  | 53.8 |  | 66
RT.0137 | 2022-08-30 | Injeção da 1ª Fase dos Tirantes TA.038 e TA.039; 2ª Fase dos tirantes TA.032 e TA.033 |  |  | 42.4 |  |  |  | 53.2 |  | 65.8
RT.0138 | 2022-08-31 | Injeção da 1ª Fase dos Tirantes TA.040, TA.041 e TA.042; 2ª Fase dos tirantes TA.029, TA.030, TA.031 e TA.034 |  |  | 42.8 |  |  |  | 54.8 |  | 62.6
RT.0139 | 2022-08-31 | Injeção da 2ª Fase dos tirantes TA.035, TA.036, TA.037, TA.038 e TA.039 |  |  | 36.7 |  |  |  | 49.5 |  | 57.5
RT.0140 | 2022-09-01 | Injeção da 2ª Fase dos tirantes TA.040, TA.041 e TA.042 |  |  | 48.5 |  |  |  | 54.4 |  | 65.3
RT.0141 | 2022-09-05 | Injeção da Bainha dos Tirantes TC.126, TC.128, TC.130, TC.132, TC.134, TC.136 e TC.138 |  |  | 36.7 |  |  |  | 47.3 |  | 57.2
RT.0142 | 2022-09-06 | Injeção da bainha dos tirantes TC.127, TC.129, TC.131, TC.133, TC.135 e TC.137. |  |  | 32.7 |  |  |  | 41.2 |  | 52
RT.0143 | 2022-09-08 | Injeção da bainha dos tirantes TC.112, TC.114, TC.116, TC.118 e TC.120; 1ª Fase dos tirantes TC.126, TC.127, TC.128 e TC.129 |  |  | 37.9 |  |  |  | 41.9 |  | 50.9
RT.0144 | 2022-09-08 | Injeção da 1ª Fase dos tirantes TC.130, TC.131, TC.132, TC.133 e TC.134 |  |  | 37 |  |  |  | 42.8 |  | 53.5
RT.0145 | 2022-09-09 | Injeção da bainha dos tirantes TC.106, TC.108, TC.110, TC.113, TC.115, TC.117, TC.119 E TC.121; 1ª Fase dos tirantes TC.120, TC.135 e TC.136 |  |  | 33.8 |  |  |  | 41.1 |  | 49.1
RT.0146 | 2022-09-09 | Injeção da 1ª Fase dos tirantes TC.137 e TC.138; 2ª Fase dos tirantes TC.131, TC.132, TC.133 e TC.134 |  |  | 36.4 |  |  |  | 44.5 |  | 54
RT.0147 | 2022-09-10 | Injeção da 1ª fase do tirante TC.121; 2ª fase dos tirantes TC.120, TC.126, TC.127, TC.128, TC.129, TC.130, TC.135, TC.136, TC.137 e TC.138. |  |  | 34.7 |  |  |  | 43.9 |  | 56.5
RT.0148 | 2022-09-12 | Injeção das bainhas dos tirantes TC.107, TC.109, TC.111, TC.123 e TC.125; 1ª fase dos tirantes TC.114, TC.115, TC.116, TC.117, TC.118 e TC.119. |  |  | 31.9 |  |  |  | 42.6 |  | 52.9
RT.0149 | 2022-09-13 | Injeção das bainha dos tirantes TC.122 e TC.124; 1ª fase dos tirantes TC.106, TC.107, TC.108, TC.109 e TC.110. |  |  | 36.3 |  |  |  | 46.3 |  | 55.5
RT.0150 | 2022-09-13 | Injeção da 1ª fase dos tirantes TC.111, TC.112, TC.113, TC.123 e TC.125 |  |  | 38.1 |  |  |  | 47.9 |  | 56.9
RT.0151 | 2022-09-14 | Injeção da 1ª fase dos tirantes TC.122 e TC.124; 2ª fase dos tirantes TC.111, TC.112, TC.113, TC.114, TC.115, TC.116, TC.117, TC.118, TC.119, TC.121, TC.123 e TC.125. |  |  | 40.9 |  |  |  | 53.8 |  | 64.3
RT.0152 | 2022-09-15 | Injeção das bainhas dos tirantes TC.053, TC.055, TC.057, TC.059, TC.061, TC.063 e TC.065; 2ª fase dos tirantes TC.106, TC.107, TC.108, TC.109, TC.110, TC.122 e TC.124. |  |  | 35.5 |  |  |  | 39.7 |  | 51.5
RT.0153 | 2022-09-14 | Estudo de aditivo Matchen L2020 – Dosagem 01
RT.0154 | 2022-09-14 | Estudo de aditivo Matchen L2000 – Dosagem 02
RT.0155 | 2022-09-14 | Estudo de aditivo GCP Adva518 – Dosagem 03
RT.0156 | 2022-09-16 | Injeção das bainhas dos tirantes TC.064, TC.062, TC.060, TC.058, TC.056 e TC.054 |  |  | 28.7 |  |  |  | 40.3 |  | 49.8
RT.0157 | 2022-09-17 | Injeção da 1ª fase dos tirantes TC.053, TC.054, TC.055, TC.056, TC.057 e TC.058 |  |  | 26.7 |  |  |  | 38.1 |  | 47
RT.0158 | 2022-09-19 | Injeção das bainhas dos tirantes TC.079, TC.081, TC.083 e TC.085; 1ª fase dos tirantes TC.059, TC.060, TC.061 e TC.062 |  |  | 27.7 |  |  |  | 34.3 |  | 44.9
RT.0159 | 2022-09-16 | Estudo de dosagem de aditivo Powerflow 1108 MC Bauchemie
RT.0160 | 2022-09-16 | Estudo de dosagem de aditivo Plastrol 6480/ Viapol
RT.0161 | 2022-09-16 | Estudo de dosagem de aditivo Viscocret 100HE Sika
RT.0162 | 2022-09-16 | Estudo de dosagem de aditivo MC1180 MC Bauchemie
RT.0163 | 2022-09-19 | Injeção da 1ª fase dos tirantes TC.063, TC.064 e TC.065; 2ª fase dos tirantes TC.053 e TC.054 |  |  | 30 |  |  |  | 41 |  | 52.3
RT.0164 | 2022-09-20 | Injeção das bainhas dos tirantes TC.076, TC.078, TC.080, TC.082 e TC.084; 2ª fase dos tirantes TC.055, TC.056, TC.057, TC.058 e TC.059 |  |  | 25 |  |  |  | 32.4 |  | 41.7
RT.0165 | 2022-09-21 | Injeção das bainhas dos tirantes TC.067, TC.069, TC.071, TC.073, TC.075 e TC.077; 1ª fase dos tirantes TC.082, TC.083, TC.084 e TC.085 |  |  | 28.9 |  |  |  | 37.1 |  | 44.1
RT.0166 | 2022-09-21 | Injeção da 2ª fase dos tirantes TC.060, TC.061, TC.062, TC.063, TC.064 e TC.065 |  |  | 35.3 |  |  |  | 43.2 |  | 53.9
RT.0167 | 2022-09-22 | Injeção das bainhas dos tirantes TC.017, TC.019, TC.021, TC.066, TC.068, TC.070, TC.072 e TC.074 |  |  | 40 |  |  |  | 46.3 |  | 60
RT.0168 | 2022-09-22 | Injeção da 1ª fase dos tirantes TC.075, TC.076, TC.077, TC.078, TC.079, TC.080 e TC.081 |  |  | 36 |  |  |  | 41 |  | 53.5
RT.0169 | 2022-09-23 | Injeção das bainhas dos tirantes TC.016, TC.018, TC.020 e TC.022; 1ª fase dos tirantes TC.066, TC.067 e TC.068 |  |  | 28.2 |  |  |  | 38.7 |  | 46.6
RT.0170 | 2022-09-23 | Injeção da 1ª fase dos tirantes TC.069, TC.070, TC.071, TC.072, TC.073 e TC.074 |  |  | 33.8 |  |  |  | 45.8 |  | 59.3
RT.0171 | 2022-09-24 | Injeção da 2ª fase dos tirantes TC.066, TC.067, TC.068, TC.069, TC.070, TC.071, TC.072, TC.073, TC.074, TC075, TC.076, TC.077 e TC.078 |  |  | 28.2 |  |  |  | 39.2 |  | 47.6
RT.0172 | 2022-09-26 | Injeção da 1ª fase do tirante TC.016; 2ª fase dos tirantes TC.079, TC.080, TC.081, TC.082, TC.083, TC.084 e TC.085 |  |  | 39.1 |  |  |  | 50.2 |  | 62.4
RT.0173 | 2022-09-27 | Injeção da 1ª fase dos tirantes TC.017, TC.018, TC.019, TC.020, TC.021 e TC.022 |  |  | 41.2 |  |  |  | 50 |  | 66
RT.0174 | 2022-09-28 | Injeção da 2ª fase dos tirantes TC.016, TC.017, TC.018, TC.019, TC.020, TC.021 e TC.022 |  |  | 33 |  |  |  | 40.5 |  | 50.7
RT.0175 | 2022-10-08 | Injeção da bainha do tirante TD.143 |  |  | 31.8 |  |  |  | 39.3 |  | 50.6
RT.0176 | 2022-10-10 | Injeção das bainhas dos tirantes TD.141, TD.139, e TD.137 |  |  | 35.3 |  |  |  | 45.7 |  | 55.1
RT.0177 | 2022-10-11 | Injeção das bainhas dos tirantes TD.132, TD.134, TD.136, TD.138 e TD.140 |  |  | 40.5 |  |  |  | 47.3 |  | 59.5
RT.0178 | 2022-10-13 | Injeção das bainhas dos tirantes TD.129, TD.131, TD.133, TD.135, TD.142, TD.121, TD.123, TD.125 e TD.127; 1ª Fase dos tirantes TD.138 e TD.139 |  |  | 32.2 |  |  |  | 40.8 |  | 45.7
RT.0179 | 2022-10-14 | Injeção das bainhas dos tirantes TD.119 e TD.121; 1ª fase dos tirantes TD.136, TD.135, TD.134 e TD.132 |  |  | 31.7 |  |  |  | 39.9 |  | 49.5
RT.0180 | 2022-10-15 | Injeção das bainhas dos tirantes TD.115, TD.113, TD.130, TD.128 e TD.126; 1ª fase dos tirantes TD.133, TD.137, TD.141, TD.142 e TD.143 |  |  | 35.6 |  |  |  | 42.9 |  | 50.4
RT.0181 | 2022-10-15 | Injeção das bainhas dos tirantes TD.122, TD.124 e TD.126 |  |  | 28.3 |  |  |  | 34.6 |  | 43.2
RT.0182 | 2022-10-17 | Injeção das bainhas dos tirantes TD.112, TD.114, TD.116, TD.118 e TD.120; 2ª fase dos tirantes TD.132 e TD.133 |  |  | 28.4 |  |  |  | 35.6 |  | 44
RT.0183 | 2022-10-18 | Injeção das bainhas dos tirantes TD.053, TD.055, TD.057 e TD.059; 1ª fase dos tirantes TD.112, TD.113, TD.129, TD.130 e TD.131 |  |  | 41.3 |  |  |  | 47.7 |  | 58.1
RT.0184 | 2022-10-18 | Injeção da 2ª fase dos tirantes TD.132; TD.133, TD.134, TD.135, TD.136, TD.137, TD.138, TD.139, TD.140, TD.141, TD.142 e TD.143 |  |  | 46.7 |  |  |  | 55.9 |  | 68.2
RT.0185 | 2022-10-19 | Injeção das bainhas dos tirantes TD.054, TD.056, TD.058 e TD.060; 1ª fase dos tirantes TD.122; TD.123, TD.124, TD.125, TD.126, TD.127 e TD.128 |  |  | 61.1 |  |  |  | 62.1 |  | 76.5
RT.0186 | 2022-10-19 | Injeção da 1ª fase dos tirantes TD.114, TD.115 e TD.116; 2ª fase dos tirantes TD.112, TD.113, TD.129, TD.130 e TD.131 |  |  | 56.3 |  |  |  | 57.1 |  | 71.3
RT.0187 | 2022-10-20 | Injeção das bainhas dos tirantes TD.061, TD.063, TD.065 e TD.066; 1ª fase dos tirantes TD.117, TD.118; TD.119, TD.120 e TD.121; 2ª fase dos tirantes TD.114, TD.115 e TD.116 |  |  | 59.7 |  |  |  | 62.4 |  | 80.4
RT.0188 | 2022-10-20 | Injeção da 2ª fase dos tirantes TD.122, TD.123, TD.124, TD.125, TD.126, TD.127 e TD.128 |  |  | 54.5 |  |  |  | 57.1 |  | 74.1
RT.0189 | 2022-10-21 | Injeção das bainhas dos tirantes TD.062, TD.064, TD.067 e TD.069; 1ª fase dos tirantes TD.053, TD.054, TD.055 e TD.056; 2ª fase dos tirantes TD.117, TD.118, TD.119, TD.120 e TD.121 |  |  | 44.3 |  |  |  | 51.6 |  | 63.3
RT.0190 | 2022-10-22 | Injeção das bainhas dos tirantes TD.231 e TD.233; 1ª fase dos tirantes TD.057; TD.058 e TD.059 |  |  | 28.4 |  |  |  | 33.9 |  | 41.1
RT.0191 | 2022-10-24 | Injeção das bainhas dos tirantes TD.236, TD.238 e TD.240; 1ª fase dos tirantes TD.060, TD.064, TD.065 e TD.066 |  |  | 30.4 |  |  |  | 34.7 |  | 42.4
RT.0192 | 2022-10-24 | Injeção da 2ª fase dos tirantes TD.053, TD.054, TD.055, TD.056, TD.057, TD.058 e TD.059 |  |  | 34.1 |  |  |  | 40.2 |  | 47.3
RT.0193 | 2022-10-25 | Injeção das bainhas dos tirantes TD.232, TD.234, TD.235, TD.237 e TD.239; 1ª fase do tirante TD.067; 2ª fase dos tirantes TD.060, TD.064, TD.065, TD.066, TD.118 e TD.120 |  |  | 29.7 |  |  |  | 31.8 |  | 40.7
RT.0194 | 2022-10-26 | Injeção das bainhas dos tirantes TD.068, TD.070 e TD.072; 1ª fase dos tirantes TD.234 e TD.235 |  |  | 34.1 |  |  |  | 40.9 |  | 44.9
RT.0195 | 2022-10-26 | Injeção da 1ª fase dos tirantes TD.236, TD.237, TD.238, TD.239 e TD.240; 2ª fase do tirante TD.067 |  |  | 30.74 |  |  |  | 39 |  | 47.1
RT.0196 | 2022-10-27 | Injeção das bainhas dos tirantes TD.071; 1ª fase dos tirantes TD.061, TD.062, TD.063, TD.231, TD.232 e TD.233 |  |  | 46.2 |  |  |  | 52.7 |  | 60.3
RT.0197 | 2022-10-28 | Injeção das bainhas dos tirantes TD.073, TD.075 e TD.077; 2ª fase dos tirantes TD.061, TD.062, TD.063, TD.231, TD.232, TD.233, TD.234, TD.235. TD.236, TD.237, TD.238, TD.239 e TD.240. |  |  | 42.1 |  |  |  | 43.2 |  | 56.1
RT.0198 | 2022-10-29 | Injeção da 1ª fase dos tirantes TD.068, TD.069, TD.070 e TD.071 |  |  | 39.5 |  |  |  | 44.4 |  | 53.1
RT.0199 | 2022-10-31 | Injeção das bainhas dos tirantes TD.074, TD.076 e TD.078; 1ª fase do tirante TD.072; 2ª fase dos tirantes TD.068, TD.069, TD.070 e TD.071 |  |  | 32.7 |  |  |  | 40.1 |  | 52.9
RT.0200 | 2022-11-01 | Injeção das bainhas dos tirantes TD.079, TD.081, TD.083, TD.085 e TD.087; 1ª fase dos tirantes TD.073, TD.074, TD.075, TD.076 e TD.077; 2ª fase do tirante TD.072 |  |  | 24.2 |  |  |  | 33.9 |  | 43.6
RT.0201 | 2022-11-03 | Injeção das bainhas dos tirantes TD.080, TD.082, TD.084 e TD.086; 2ª fase dos tirantes TD.073, TD.074, TD.075, TD.076 e TD.077 |  |  | 32.7 |  |  |  | 39.9 |  | 49
RT.0202 | 2022-11-04 | Injeção das bainhas dos tirantes TD.088, TD.090 e TD.092; 1ª fase dos tirantes TD.078, TD.079, TD.080, TD.081 e TD.082 |  |  | 33.2 |  |  |  | 43.6 |  | 49.5
RT.0203 | 2022-11-05 | Injeção das bainhas dos tirantes TD.089, TD.091, TD.093 e TD.095; 1ª fase dos tirantes TD.083, TD.084 e TD.085; 2ª fase dos tirantes TD.078, TD.079, TD.080, TD.081 e TD.082 |  |  | 36.3 |  |  |  | 50.5 |  | 55.6
RT.0204 | 2022-11-07 | Injeção das bainhas dos tirantes TD.094, TD.096, TD.098, TD.109 e TD.111; 1ª fase dos tirantes TD.086, TD.087, TD.088, TD.089 e TD.090 |  |  | 36.9 |  |  |  | 48.3 |  | 55.7
RT.0205 | 2022-11-07 | Injeção da 2ª fase dos tirantes TD.083, TD.084 e TD.085 |  |  | 36.9 |  |  |  | 47 |  | 51.8
RT.0206 | 2022-11-08 | Injeção das bainhas dos tirantes TD.097, TD.102, TD.104, TD.106, TD.108 e TD.110; 1ª fase dos tirantes TD.091, TD.092, TD.093, TD.094 e TD.095 |  |  | 48.1 |  |  |  | 57.6 |  | 63.6
RT.0207 | 2022-11-08 | Injeção da 2ª fase dos tirantes TD.086, TD.087, TD.088, TD.089 e TD.090 |  |  | 44.6 |  |  |  | 53.8 |  | 62.1
RT.0208 | 2022-11-09 | Injeção das bainhas dos tirantes TD.099, TD.100, TD.101, TD.103, TD.105 e TD.107; 1ª fase dos tirantes TD.096 e TD.097 |  |  | 51 |  |  |  | 55 |  | 62.9
RT.0209 | 2022-11-09 | Injeção da 2ª fase dos tirantes TD.091, TD.092, TD.093, TD.094 e TD.095 |  |  | 45.6 |  |  |  | 51.5 |  | 61.1
RT.0210 | 2022-11-10 | Estudo
RT.0211 | 2022-11-10 | Estudo
RT.0212 | 2022-11-10 | Injeção das bainhas dos tirantes TD.225, TD.227, TD.229, TD.241, TD.244 e TD.246; 2ª fase dos tirantes TD.096 e TD.097 |  |  | 42.7 |  |  |  | 45.7 |  | 49.9
RT.0213 | 2022-11-11 | Estudo
RT.0214 | 2022-11-10 | Injeção da 1ª fase dos tirantes TD.098, TD.107, TD.108, TD.109, TD.110 e TD.111 |  |  | 46.8 |  |  |  | 50.8 |  | 57.7
RT.0215 | 2022-11-11 | Injeção das bainhas dos tirantes TD.226, TD.230 e TD.245; 1ª fase do tirante TD.105; 2ª fase dos tirantes TD.107, TD.108, TD.109, TD.110 e TD.111 |  |  | 48 |  |  |  | 50.6 |  | 59.8
RT.0216 | 2022-11-11 | Estudo
RT.0217 | 2022-11-12 | Injeção da bainha do tirante TD.228; 1ª fase dos tirantes TD.099, TD.100, TD.102, TD.103, TD.104 e TD.106 |  |  | 39.6 |  |  |  | 41.9 |  | 51.1
RT.0218 | 2022-11-12 | Injeção da 1ª fase dos tirantes TD.245 e TD.246; 2ª fase do tirante TD.105 |  |  |  | 67.2 |  |  | 70.9 |  | 89.6 |  | Resistências (MPa) - Holcim
RT.0219 | 2022-11-14 | Injeção da 1ª fase do tirante TD.244; 2ª fase dos tirantes TD.098, TD.099, TD.100, TD.101 e TD.102 |  |  | 9.8 |  |  |  | 27.3 |  | 31.5 |  | Idade | Média | Mediana | Máximo | Mínimo | Desvio | CV%
RT.0220 | 2022-11-14 | Injeção da 2ª fase dos tirantes TD.103, TD.104, TD.106, TD.245 e TD.246 |  |  |  | 38.9 |  |  | 46.3 |  | 42.9 |  | 3 dias | 35.425 | 30.9 | 70.4 | 9.8 | 17.55235 | 49.55%
RT.0221 | 2022-11-16 | Injeção da bainha do tirante TD.242; 1ª fase dos tirantes TD.225, TD.226, TD.227, TD.228 e TD.241; 2ª fase do tirante TD.244 |  |  |  | 35.6 |  |  | 44.3 |  | 54.5 |  | 7 dias | 45.15385 | 43.4 | 85.2 | 27.3 | 20.08688 | 44.49%
RT.0222 | 2022-11-17 | Injeção da 2ª fase dos tirantes TD.225, TD.226, TD.227, TD.228 e TD.241 |  |  |  | 37.9 |  |  | 32 |  | 48.6 |  | 28 dias | 55.24286 | 52 | 104.3 | 31.5 | 24.57007 | 44.48%
RT.0223 | 2022-11-17 | Injeção da bainha do tirante TD.144; 1ª fase dos tirantes TD.229, TD.230, TD.242 e TD.243 |  |  |  | 41.6 |  |  |  |  | 56.4 |  | Relatórios: RT.0218 ao RT.0224, RT.0230 e RT.0231
RT.0224 | 2022-11-18 | Injeção da 2ª fase dos tirantes TD.242, TD.243, TD.229 e TD.230; 3ª fase dos tirantes TD.098, TD.099, TD.100, TD.101, TD.102 e TD.244 |  |  |  | 28.2 |  |  | 42.5 |  | 38.6
RT.0225 | 2022-11-18 | Injeção das bainhas dos tirantes TE.085 e TE.087; 1ª fase do tirante TD.144 |  |  | 28.8 |  |  |  | 39 |  | 49.5
RT.0226 | 2022-11-19 | Injeção das bainhas dos tirantes TE.078, TE.080, TE.082, TE.084 e TE.086; 2ª fase do tirante TD.144 |  |  | 36.6 |  |  |  | 40.4 |  | 52.8
RT.0227 | 2022-11-21 | Injeção da 1ª fase dos tirantes TE.087, TE.086, TE.085, TE.084, TE.082 e TE.078 |  |  | 31.4 |  |  |  | 35.5 |  | 43.8
RT.0228 | 2022-11-21 | Injeção das bainhas dos tirantes TE.075, TE.077, TE.079, TE.081 e TE.083; 1ª fase do tirante TE.080 |  |  | 28.6 |  |  |  | 34.7 |  | 44
RT.0229 | 2022-11-22 | Injeção das bainhas dos tirantes TE.071, TE.072, TE.074, TE.076, TE.110 e TE.111; 2ª fase dos tirantes TE.085, TE.086 e TE.087 |  |  | 47.4 |  |  |  | 54.5 |  | 66.1
RT.0230 | 2022-11-22 | Injeção da 1ª fase dos tirantes TE.075, TE.077, TE.079, TE.081 e TE.083 |  |  | 30.4 |  |  |  | 34.4 |  | 50.8
RT.0231 | 2022-11-23 | Injeção das bainhas dos tirantes TE.112, TE.113, TE.114, TE.115, TE.116, TE.117, TE.118, TE.119 e TE.120 |  |  | 70.4 |  |  |  | 85.2 |  | 104.3
RT.0232 | 2022-11-23 | Injeção da 1ª fase dos tirantes TE.071, TE.072, TE.074, TE.076, TE.110 e TE.111; 2ª fase do tirante TE.077. |  |  | 35.8 |  |  |  | 46.1 |  | 58.8
RT.0233 | 2022-11-24 | Injeção das bainhas dos tirantes TE.121, TE.122, TE.123 e TE.124; 1ª fase do tirante TE.112, TE.113, TE.114, TE.115, TE.116, TE.117, TE.118, TE.119 e TE.120, 2ª fase dos tirantes TE.071, TE.072, TE.074, TE.075, TE.076 e TE.078 |  |  | 56.6 | [5 empty] | 72.2
RT.0234 | 2022-11-24 | Injeção da 2ª fase dos tirantes TE.079, TE.080, TE.081, TE.082, TE.083, TE.084, TE.110 e TE.111 |  |  | 50.3 |  |  |  | 51.2 |  | 67.5
RT.0235 | 2022-11-25 | Injeção das bainhas dos tirantes TE.125, TE.126, TE.127, TE.128, TE.129, TE.130, TE.131, TE.132, TE.133, TE.134, TE.135 e TE.136; 1ª fase dos tirantes TE.121, TE.122, TE.123 e TE.124 |  |  | 43.4 |  |  |  | 48.7 |  | 67
RT.0236 | 2022-11-25 | Injeção da 2ª fase dos tirantes TE.112, TE.113, TE.114, TE.115, TE.116, TE.118, TE.119 e TE.120 |  |  | 41.5 |  |  |  | 52.1 |  | 66.7
RT.0237 | 2022-11-26 | Injeção da 1ª fase dos tirantes TE.125, TE.126, TE.127, TE.128, TE.129, TE.130, TE.131, TE.132, TE.133, TE.134, TE.135 e TE.136 |  |  | 38.4 |  |  |  | 46.9 |  | 59.6
RT.0238 | 2022-11-26 | Injeção da 2ª fase dos tirantes TE.117, TE.121, TE.122, TE.123, TE.130, TE.131 e TE.135 |  |  | 41.9 |  |  |  | 49.2 |  | 62.5
RT.0239 | 2022-11-28 | Injeção da 2ª fase dos tirantes TE.124, TE.126, TE.127, TE.128 e TE.129 |  |  | 38.4 |  |  |  | 47.8 |  | 58.7
RT.0240 | 2022-11-28 | Injeção da 2ª fase dos tirantes TE.132, TE.133, TE.134 e TE.136 |  |  | 42.6 |  |  |  | 54 |  | 67.4
RT.0241
RT.0242
RT.0243
RT.0241 | 2022-11-29 | Injeção das bainhas dos tirantes TE.066, TE.067, TE.068, TE.069 e TE.070; 1ª fase do tirante TE.073 |  |  | 39.5 |  |  |  | 48.2 |  | 57.9
RT.0242 | 2022-11-30 | Injeção da 1ª fase dos tirantes TE.069 e TE.070; 2ª fase do tirante TE.073 |  |  | 38.9 |  |  |  | 45.9 |  | 59.6
RT.0243 | 2022-12-01 | Injeção da 2ª fase dos tirantes TE.066, TE.067 e TE.068 |  |  | 42 |  |  |  | 43.8 |  | 58.5
RT.0244 | 2022-12-01 | Estudo
RT.0245 | 2022-12-06 | Injeção das bainhas dos tirantes TE.058, TE.059, TE.060, TE.061, TE.062 e TE.063 |  |  | 37.4 |  |  |  | 49.8 |  | 59.1
RT.0246 | 2022-12-07 | Injeção das bainhas dos tirantes TE.053 e TE.055 |  |  | 38.6 |  |  |  | 47.5 |  | 60.7
RT.0247 | 2022-12-07 | Injeção das bainhas dos tirantes TE.056 e TE.057 |  |  | 36.7 |  |  |  | 44.9 |  | 56.7
RT.0248 | 2022-12-08 | Injeção das bainhas dos tirantes TE.054, TE.064 e TE.065; 1ª fase dos tirantes TE.055, TE.056 e TE.057 |  |  | 57.2 |  |  |  | 63.3 |  | 76.2
RT.0249 | 2022-12-09 | Injeção da 1ª fase dos tirantes TE.053, TE.054, TE.058, TE.059, TE.060, TE.061, TE.062, TE.063, TE.064 e TE.065 |  |  | 48.8 |  |  |  | 56.6 |  | 69.3
RT.0250 | 2022-12-10 | Injeção da 2ª fase dos tirantes TE.053, TE.054, TE.055, TE.056, TE.057, TE.058, TE.059, TE.060, TE.061, TE.062, TE.063, TE.064 e TE.065 |  |  | 37.2 |  |  |  | 44.1 |  | 52.8
RT.0251 | 2022-12-19 | Injeção das bainhas dos tirantes TE.139, TE.142, TE.143 e TE.144 |  |  | 37.5 |  |  |  | 48.1 |  | 56.8
RT.0252 | 2022-12-20 | Jet grouting
RT.0253 | 2022-12-20 | Injeção das bainhas dos tirantes TE.138 e TE.137; 1ª fase dos tirantes TE.143 e TE.144 | [6 empty] | 36.3 |  | 44.3
RT.0254 | 2022-12-20 | Jet grouting
RT.0255 | 2022-12-17 | Jet grouting
RT.0256 | 2022-12-19 | Estudo 43
RT.0257 | 2022-12-19 | Estudo 44
RT.0258 | 2022-12-21 | Injeção da bainha do tirante TE.141; 1ª fase dos tirantes TE.137, TE.138 e TE.139; 2ª fase dos tirantes TE.143 e TE.144 | [6 empty] | 47.7
RT.0259 | 2022-12-22 | Jet grouting
RT.0260 | 2022-12-23 | Jet grouting
RT.0261 | 2022-12-22 | Injeção da 1ª fase dos tirantes TE.142, TE.141 e TE.140; 2ª fase dos tirantes TE.139, TE.138 e TE.137 |  |  | 40.3 |  |  |  | 45.3 |  | 53.5
RT.0262 | 2022-12-22 | Jet grouting
RT.0263 | 2022-12-26 | Jet grouting
RT.0264 | 2022-12-26 | Jet grouting
RT.0265 | 2022-12-27 | Jet grouting
RT.0266 | 2022-12-28 | Jet grouting
RT.0267 | 2022-12-28 | Jet grouting
RT.0268 | 2022-12-29 | Jet grouting
RT.0269 | 2022-12-29 | Jet grouting
RT.0270 | 2022-12-29 | Injeção da Bainha do tirante TD.046 |  |  | 21.5 |  |  |  | 25.2 |  | 33.4
RT.0271 | 2023-01-02 | Jet grouting
RT.0272 | 2023-01-02 | Jet grouting
RT.0273 | 2023-01-03 | Jet grouting
RT.0271 | 2023-01-02 | Jet grouting
RT.0272 | 2023-01-02 | Jet grouting
RT.0273 | 2023-01-03 | Jet grouting
RT.0274 | 2023-01-03 | Injeção da Bainha do tirante TD.047 |  |  | 40.7 |  |  |  | 49.5 |  | 58.5
RT.0275 | 2023-01-03 | Jet grouting
RT.0276 | 2023-01-04 | Jet grouting
RT.0277 | 2023-01-04 | Jet grouting
RT.0278 | 2023-01-05 | Jet grouting
RT.0279 | 2023-01-06 | Jet grouting
RT.0280 | 2023-01-06 | Injeção da 1ª fase dos tirantes TD.046 e TD.047 |  |  | 31.7 |  |  |  | 41.1
RT.0281 | 2023-01-07 | Jet grouting
RT.0282 | 2023-01-08 | Jet grouting
RT.0283 | 2023-01-09 | Jet grouting
RT.0284 | 2023-01-09 | Injeção das bainhas dos tirantes TD.040, TD.041, TD.042, TD.043, TD.044 e TD.045 |  |  | 37.4
RT.0285 | 2023-01-09 | Jet grouting
RT.0286 | 2023-01-10 | Injeção das bainhas dos tirantes TD.048, TD.049 e TD.050; 1ª fase dos tirantes TD.040, TD.041, TD.042 e TD.043 |  |  | 43.8 |  |  |  | 48.5 |  | 63.2
RT.0287 | 2023-01-11 | Jet grouting
RT.0288 | 2023-01-11 | Injeção da 1ª fase dos tirantes TD.044, TD.045, TD.048, TD.049 e TD.050; 2ª fase dos tirantes TD.040, TD.041, TD.042, TD.043, TD.047 e TD.046 |  |  | 39.8 |  |  |  | 40.9 |  | 50.3
RT.0290 | 2023-01-12 | Injeção da 2ª fase dos tirantes TD.044, TD.045, TD.048, TD.049 e TD.050 |  |  | 34.9 |  |  |  | 44.6 |  | 62.8
RT.0291 | 2023-01-12 | Jet grouting
RT.0292 | 2023-01-13 | Jet grouting
RT.0293 | 2023-01-24 | Injeção das bainhas dos tirantes TD.166, TD.167, TD.168 e TD.169 |  |  | 27.9 |  |  |  | 34.8 |  | 47.7
RT.0294 | 2023-01-25 | Injeção das bainhas dos tirantes TD.161, TD.162, TD.163, TD.164 e TD.165; 1ª fase dos tirantes TD.167, TD.168 e TD.169 | [6 empty] | 41.5 |  | 65
RT.0295 | 2023-01-26 | Injeção das bainhas dos tirantes TD.160; 1ª fase dos tirantes TD.162, TD.163, TD.164, TD.165 e TD.166; 2ª fase dos tirantes TD.167, TD.168 e TD.169 |  |  | 35.7 |  |  |  | 40 |  | 56.5
RT.0296 | 2023-01-27 | Injeção das Bainhas dos Tirantes TE.042, TE.043 e TE.044 ; 1ª Fase dos Tirantes TD.160 e TD.161; 2ª Fase TD.162, TD.163, TD.164 , TD.165 e TD.166 |  |  | 33.8 |  |  |  | 39.2 |  | 49
RT.0297 | 2023-01-28 | Injeção das Bainhas dos TirantesTE.045, TE.046 , TE.047, TE.048, TE.049 e TE.050; 2ª Fase Tirantes TD.160 e TD.161 |  |  | 39.3 |  |  |  | 40.6 |  | 53.2
RT.0298 | 2023-01-30 | Injeção da 1ª Fase dos tirantes TE.042, TE.043 , TE.044, TE.045, TE.046, TE.047, TE.048,TE.049 e TE.050 |  |  | 32.8 |  |  |  | 37.6 |  | 48.4
RT.0299 | 2023-01-31 | Injeção da 2ª Fase dos tirantes TE.042, TE.043 , TE.044, TE.045, TE.046, TE.047, TE.048,TE.049 e TE.050 |  |  | 32.6 |  |  |  | 39.1 |  | 53.5
RT.0300 | 2023-02-01 | Injeção das Bainhas dos tirantes TD.145, TD.037 , TD.038 e TD.039 |  |  | 21.3 |  |  |  | 25.8 |  | 38.1
RT.0301 | 2023-02-02 | njeção das Bainhas dos tirantes TD.146, TD.147, TD.148 e TD.149; 1ª Fase dos Tirantes TD.037, TD.038 e TD.039 |  |  | 28.6 |  |  |  | 41.6 |  | 51.4
RT.0302 | 2023-02-03 | Injeção das Bainhas dos tirantes TD.150, TD.151, TD.152 ,TD.153, TD.154 e TD.155; 2ª Fase dos Tirantes TD.037, TD.038 e TD.039. |  |  | 30.4 |  |  |  | 38 |  | 49.2
RT.0303 | 2023-02-04 | Injeção das Bainhas dos tirantes TD.156, TD.157, TD.158 e TD.159; 1ª Fase dos Tirantes TD.145, TD.146, TD.147, TD.148, TD.149, TD.150 e TD.151 |  |  | 35.3 |  |  |  | 44.5 |  | 49.5
RT.0304 | 2023-02-06 | Injeção das Bainhas dos tirantes TE.106, TE.107, TD.108 e TD.109 1ª Fase dos Tirantes TD.152, TD.153, TD.154,TD.155, TD.156, TD.157 , TD.158 e TD.159; 2ª Fase dos Tirantes TD.145, TD.146, TD.147,TD.148, TD.149, TD.150 e TD.151 |  |  | 36 |  |  |  | 44.2 |  | 54.8
RT.0305 | 2023-02-07 | Injeção da 2ª Fase dos Tirantes TD.152, TD.153, TD.154,TD.155, TD.156, TD.157 , TD.158 e TD.159 |  |  | 22.8 |  |  |  | 31.4 |  | 37.4
RT.0306 | 2023-02-08 | Injeção da Bainha do Tirante TE.246 |  |  | 29.8 |  |  |  | 40 |  | 41.3
RT.0307 | 2023-02-13 | Injeção da Bainha do Tirante TE.245 |  |  | 38.4 | [5 empty] | 50.4
RT.0308 | 2023-02-14 | Injeção da Bainha do Tirante TE.098; 1ª Fase dos tirantes TE.245 e TE.246; 2ª Fase dos tirantes TE.107, TE.108 e TE.109 |  |  | 38.6 |  |  |  | 49.8 |  | 50.4
RT.0309 | 2023-02-15 | Injeção da 1ª Fase dos Tirantes TE.098 e TE.106; 2ª Fase dos tirantes TE.245 e TE.246 | [6 empty] | 51.7 |  | 54.1
RT.0310 | 2023-02-16 | Injeção das Bainhas dos Tirantes TE.093, TE.094, TE.095, TE.096 e TE.097; 2ª Fase dos tirantes TE.098 e TE.106 | [6 empty] | 45.2 |  | 48.6
RT.0311 | 2023-02-17 | Injeção das Bainhas dos Tirantes TE.088, TE.089, TE.090, TE.091 e TE.092; 1ª Fase dos tirantes TE.095, TE.096 e TE.097 | [6 empty] | 41 |  | 50.7
RT.0312 | 2023-02-18 | Injeção das Bainhas dos Tirantes TE.225, TE.226, TE.227, TE.228 e TE.229 |  |  | 54.9 | [5 empty] | 59.4
RT.0313 | 2023-02-20 | Injeção das Bainhas dos Tirantes TE.099, TE.100, TE.156 e TE.230; 1ª Fase dos tirantes TE.088, TE.089, TE.090, TE.091. TE.092, TE.093, TE.094, TE.225, TE.226, TE.227, TE.228 e TE.229; 2ª Fase dos tirantes TE.095, TE.096 e TE.097 |  |  | 47.6 | [5 empty] | 58.3
RT.0314 | 2023-02-21 | Injeção das Bainhas dos Tirantes TE.101, TE.102, TE.103, TE.104, TE.105, TE.155, TE.157, TE.158 e TE159; 1º Fase do tirante TE.230; Complemento das bainhas dos tirantes TE.099 e TE.100 |  |  | 50.3 |  |  |  | 56.2 |  | 69.8
RT.0315 | 2023-02-21 | Injeção da 2ª Fase dos Tirantes TE.088, TE.089, TE.090, TE.091, TE.092, TE.093, TE.094, TE.225, TE.226, TE.227, TE.228 e TE.229 |  |  | 28.2 |  |  |  | 34.5 |  | 43.6
RT.0316 | 2023-02-22 | Injeção das Bainhas dos Tirantes TE.241, TE.242, TE.243 e TE.244; 1ª Fase dos Tirantes TE.157, TE.158, TE.159, TE.100, TE.101, TE.102, TE.103, TE.104, TE.105 e TE.099; 2ª Fase do tirante TE.230 |  |  | 43 |  |  |  | 50.8 |  | 69.3
RT.0317 | 2023-02-23 | Injeção das Bainhas dos Tirantes TE.040, TE.041, TE.153 e TE.154; 1ª Fase dos tirantes TE.155, TE.156, TE.241, TE.242, TE.243 e TE.244; 2ª Fase dos tirantes TE.099, TE.100, TE.101, TE.102, TE.103, TE.104, TE.105, TE.157, TE.158 e TE.159 |  |  | 49 |  |  |  | 51.8 |  | 65.3
RT.0318 | 2023-02-24 | Injeção da Bainha do Tirante TE.148; 1ª Fase dos tirantes TE.040, TE.041, TE.153 e TE.154; 2ª Fase dos tirantes TE.155, TE.156, TE.241, TE.242, TE.243 e TE.244 |  |  | 34.7 |  |  |  | 36.4 |  | 46.1
RT.0319 | 2023-02-25 | Injeção das Bainhas dos Tirantes TE.147, TE.149, TE.150, TE.151 e TE.152; 2ª Fase dos tirantes TE.040, TE.041, TE.153 e TE.154 |  |  | 36.3 |  |  |  | 40 |  | 52.2
RT.0320 | 2023-02-27 | Injeção das Bainhas dos Tirantes TE.145, TE.146 e TE.160; 1ª Fase dos tirantes TE.148, TE.147, TE.149, TE.150, TE.151 e TE.152 |  |  | 42.1 |  |  |  | 50 |  | 60.7
RT.0321 | 2023-02-28 | Injeção das Bainhas dos Tirantes TE.161, TE.162 e TE.163 |  |  | 37.3 |  |  |  | 44.4 |  | 60.9
RT.0322 | 2023-03-01 | Injeção das Bainhas dos Tirantes TE.164 e TE.167; 1ª Fase dos tirantes TE.145 e TE.146; 2ª Fase dos tirantes TE.148, TE.147, TE.149, TE.150, TE.151 e TE.152 |  |  | 41.1 |  |  |  | 50.4 |  | 62.7
RT.0323 | 2023-03-01 | Estudo de dosagem
RT.0324 | 2023-03-02 | Injeção das Bainhas dos Tirantes TE.165 e TE.166; 2ª Fase dos tirantes TE.145 e TE.146 |  |  | 45.1 |  |  |  | 49.9 |  | 60.1
RT.0325 | 2023-03-03 | Injeção das Bainhas dos Tirantes TD.170, TD.171, TD.172, TD.173, TD.174 e TD.175; 1ª Fase dos tirantes TE.160, TE.161, TE.162, TE.163, TE.164, TE.165, TE.166 e TE.167 |  |  | 48.9 |  |  |  | 59.2 |  | 70.3
RT.0326 | 2023-03-04 | Injeção da 1ª Fase dos tirantes TD.170, TD.171, TD.172, TD.173, TD.174 e TD.175; 2ª Fase dos tirantes TE.160, TE.161, TE.162, TE.163, TE.164, TE.165, TE.166 e TE.167 |  |  | 42.3 |  |  |  | 45.4 |  | 58.1
RT.0327 | 2023-03-06 | Injeção das Bainhas dos Tirantes TE.168 e TE.169; 2ª Fase dos tirantes TD.170, TD.171, TD.172, TD.173, TD.174 e TD.175 |  |  | 44.3 |  |  |  | 48.6 |  | 57.9
RT.0328 | 2023-03-07 | Injeção das Bainhas dos Tirantes TD.033, TD.034, TD.035 e TD.036; 1ª Fase dos tirantes TE.168 e TE.169 |  |  | 37.6 |  |  |  | 42.9 |  | 49.2
RT.0329 | 2023-03-07 | Estudo
RT.0330 | 2023-03-07 | Estudo
RT.0331 | 2023-03-08 | Injeção das Bainhas dos Tirantes TD.031 e TD.032; 1ª Fase dos tirantes TD.033, TD.034, TD.035 e TD.036; 2ª Fase dos tirantes TE.168 e TE.169 |  |  | 45.1 |  |  |  | 49.5 |  | 60.6
RT.0332 | 2023-03-09 | Injeção das Bainhas dos Tirantes TC.011, TC.012, TC.013, TC.014 e TC.015; 1ª Fase dos tirantes TD.031 e TD.032; 2ª Fase dos tirantes TD.033, TD.034, TD.035 e TD.036 |  |  | 50.8 |  |  |  | 52.6 |  | 62
RT.0333 | 2023-03-10 | Injeção das Bainhas dos Tirantes TE.236, TE.237, TE.238, TE.239 e TE.240; 1ª Fase do tirante TC.011, TC.012, TC.013, TC.014 e TC.015; 2ª Fase dos tirantes TD.031 e TD.032 |  |  | 36.9 |  |  |  | 40.7 |  | 49
RT.0334 | 2023-03-11 | Injeção das Bainhas dos Tirantes TE.235, TE.234, TE.233, TE.232 e TE.231 |  |  | 42.5 |  |  |  | 49.4 |  | 61.8
RT.0335 | 2023-03-13 | Injeção das Bainhas dos Tirantes TB.025, TB.024, TB.023, TB.022 e TB.021; 1ª Fase dos tirantes TE.231, TE.232, TE.233, TE.234, TE.235, TE.236, TE.237, TE.238, TE.239 e TE.240 |  |  | 39 |  |  |  | 48.4 |  | 57.2
RT.0336 | 2023-03-14 | Injeção da 1ª Fase Tirantes TB.025, TB.024, TB.023, TB.022 e TB.021 |  |  | 35.5 |  |  |  | 43.1 |  | 49
RT.0337 | 2023-03-14 | Injeção da 2º Fase dos Tirantes TE.231, TE.232, TE.233, TE.234, TE.235, TE.236, TE.237, TE.238, TE.239 e TE.240 |  |  | 35.1 |  |  |  | 42.1 |  | 49.6
RT.0338 | 2023-03-15 | Injeção das Bainhas dos Tirantes TC.010, TC.009, TC.008, TC.007, TC.006, TC.005, TC.004, TC.003, TC.002 e TC.001 |  |  | 36.2 |  |  |  | 40 |  | 49.7
RT.0339 | 2023-03-15 | Injeção da 2ª Fase dos tirantes TC.011, TC.012, TC.013, TC.014, TC.015, TB.025, TB.024, TB.023, TB.022 e TB.021 |  |  | 27.7 |  |  |  | 32.2 |  | 40.7
RT.0340 | 2023-03-16 | Injeção das Bainhas dos Tirantes TC.180, TC.179, TC.178, TC.177, TC.176, TC.175, TD.178, TD.179 e TD.180 |  |  | 32.7 |  |  |  | 38.1 |  | 47.8
RT.0341 | 2023-03-17 | Injeção das Bainhas dos Tirantes TD.176, TD.177, TC.169, TC.170, TC.171, TC.172 e TC.173; 1ª Fase dos tirantes TC.180, TC.179, TC.178, TC.177, TC.176 e TC.175 |  |  | 36.2 |  |  |  | 43.1 |  | 51.9
RT.0342 | 2023-03-17 | Estudo
RT.0343 | 2023-03-18 | Injeção da Bainha do Tirante TC.174 |  |  | 40.1 |  |  |  | 45 |  | 54.8
RT.0344 | 2023-03-18 | Injeção da 1ª Fase dos tirantes TC.003, TC.004, TC.005, TC.006, TC.007, TC.008, TC.009 e TC.010 |  |  | 39.3 |  |  |  | 44.8 |  | 54.6
RT.0345 | 2023-03-20 | Injeção das bainhas dos tirantes TD.026 e TD.025; 1ª Fase dos tirantes TC.001, TC.002, TC.174, TC.173, TC.172, TC.171, TC.170 e TC.169; 2ª Fase dos tirantes TC.003, TC.004 e TC.005 |  |  | 38.7 |  |  |  | 45.2 |  | 51
RT.0346 | 2023-03-20 | Injeção da 2ª Fase dos tirantes TC.006, TC.007, TC.008, TC.009, TC.010, TC.175, TC.176, TC.177, TC.178, TC.179 e TC.180 |  |  | 48.1 |  |  |  | 55.1 |  | 64.6
RT.0347 | 2023-03-21 | Injeção das bainhas dos tirantes TD.027, TD.028, TD.029 e TD.030; 1ª Fase dos tirantes TD.178, TD.179, TD.180, TD.176 e TD.177 |  |  | 34.4 |  |  |  | 37.7 |  | 44.2
RT.0348 | 2023-03-21 | Injeção 2ª Fase dos tirantes TC.001, TC.002, TC.174, TC.173, TC.172, TC.171, TC.170 e TC.169 |  |  | 43.3 |  |  |  | 46.6 |  | 57.7
RT.0349 | 2023-03-22 | Injeção da bainha do tirante TD.024; 1ª Fase dos tirantes TD.026, TD.025, TD.027, TD.028, TD.029 e TD.030; 2ª Fase dos tirantes TD.178, TD.179, TD.180, TD.176 e TD.177 |  |  | 35.2 |  |  |  | 44.3 |  | 49.5
RT.0350 | 2023-03-21 | estudo
RT.0351 | 2023-03-21 | estudo
RT.0352 | 2023-03-23 | Injeção da Bainha do Tirante TD.023; 1º Fase do Tirante TD.024; Injeção da 2º Fase dos Tirantes TD.026, TD.025, TD.027, TD.028, TD.029 e TD.030 |  |  | 42.2 |  |  |  | 44.8 |  | 55.8
RT.0353 | 2023-03-24 | Injeção da 1ª Fase dos tirantes TD.023; 2ª Fase dos tirantes TD.024 |  |  | 27.2 |  |  |  | 29.5 |  | 37.5
RT.0354 | 2023-03-25 | Injeção das bainhas dos tirantes TC.166, TC.167, TC.168, TC.184, TC.183, TC.182 e TC.181; 2ª Fase do tirante TD.023 |  |  | 35.2 |  |  |  | 38.8 |  | 50.3
RT.0355 | 2023-03-27 | Injeção da 1ª fase dos tirantes TC.166, TC.167, TC.168, TC.184, TC.183, TC.182 e TC.181 |  |  | 27 |  |  |  | 31.6 |  | 39
RT.0356 | 2023-03-28 | Injeção das bainhas dos tirantes TC.185, TC.186, TC.187, TC.188, TC.189 e TC.190; 2ª fase dos tirantes TC.166, TC.167, TC.168, TC.184, TC.183, TC.182 e TC.181 |  |  | 32.6 |  |  |  | 33.4 |  | 44.7
RT.0357 | 2023-03-29 | Injeção da 1ª fase dos tirantes TC.185, TC.186, TC.187, TC.188, TC.189 e TC.190 |  |  | 36.7 |  |  |  | 41.8 |  | 47.3
RT.0358 | 2023-03-30 | Injeção das bainhas dos tirantes TE.036, TE.037, TE.038, TE.039, TE.173, TE.172, TE.171 e TE.170; 2ª fase dos tirantes TC.185, TC.186, TC.187, TC.188, TC.189 e TC.190 |  |  | 37.3 |  |  |  | 42.2 |  | 49.1
RT.0359 | 2023-03-31 | Injeção das bainhas dos tirantes TE.034 e TE.035; 1ª fase dos tirantes TE.036, TE.037, TE.038, TE.039, TE.173, TE.172, TE.171 e TE.170; 3ª fase do tirante TC.181 |  |  | 41.4 |  |  |  | 44.8 |  | 56.9
RT.0360 | 2023-03-31 | estudo de dosagem
RT.0361 | 2023-03-31 | estudo de dosagem
RT.0362 | 2023-03-31 | estudo de dosagem
RT.0363 | 2023-03-31 | estudo de dosagem
RT.0364 | 2023-03-31 | estudo de dosagem
RT.0365 | 2023-04-03 | Injeção da 1ª fase dos tirantes TE.034 e TE.035; 2ª fase dos tirantes TE.036, TE.037, TE.038, TE.039, TE.170, TE.171, TE.172 e TE.173 |  |  | 44.1 |  |  |  | 51.6 |  | 59
RT.0366 | 2023-04-03 | Estudo
RT.0367 | 2023-04-03 | Estudo
RT.0368 | 2023-04-03 | Estudo
RT.0369 | 2023-04-03 | Estudo
RT.0370 | 2023-04-04 | Injeção das bainhas dos tirantes TD.021 e TD.022; 2ª fase dos tirantes TE.034 e TE.035 | ---- | ---- | 50.7 | ---- | ---- | ---- | 54.7 | ---- | 64.9
RT.0371 | 2023-04-05 | Injeção das bainhas dos tirantes TD.018, TD.019 e TD.020; 1ª fase dos tirantes TD.021 e TD.022 | ---- | ---- | 41.8 | ---- | ---- | ---- | 43.4 | ---- | 53.8
RT.0372 | 2023-04-06 | Injeção da bainha do tirante TD.017; 1ª fase dos tirantes TD.018, TD.019 e TD.020; 2ª fase dos tirantes TD.021 e TD.022 | ---- | ---- | 39.8 | ---- | ---- | ---- | 43.9 | ---- | 53.9
RT.0373 | 2023-04-10 | Injeção da 1ª fase do tirante TD.017; 2ª fase dos tirantes TD.018, TD.019 e TD.020 | ---- | ---- | 36.9 | ---- | ---- | ---- | 44.7 | ---- | 52.3
RT.0374 | 2023-04-11 | Injeção da 2ª fase do tirante TD.017 | ---- | ---- | 39.3 | ---- | ---- | ---- | 46 | ---- | 53.5
RT.0375 | 2023-04-12 | Injeção da bainha do tirante TD.209 | ---- | ---- | 39.3 | ---- | ---- | ---- | 45.3 | ---- | 51.6
RT.0376 | 2023-04-13 | Injeção da bainha do tirante TD.211 | ---- | ---- | 55.2 | ---- | ---- | ---- | 57.9 | ---- | 69.1
RT.0377 | 2023-04-15 | Injeção das bainhas dos tirantes TD.210, TD.212 e TD.213 | ---- | ---- | 29.6 | ---- | ---- | ---- | ---- | 38.4 | 42.5 |  | (38,4MPa aos 9 dias)
RT.0378 | 2023-04-18 | Injeção da bainhas dos tirantes TE.033, TD.214 e TD.215; 1ª fase dos tirantes TD.209, TD.210, TD.212 e TD.213 | ---- | ---- | ---- | ---- | ---- | 53 | 54.8 | ---- | 62.4 |  | (53,00MPa aos 6 dias)
RT.0379 | 2023-04-19 | Injeção da 1ª fase dos tirantes TD.211, TD.214 e TD.215; Bainha dos tirantes TE.026, TE.027, TE.028, TE.029, TE.030 e TE.032 | ---- | ---- | ---- | ---- | 49.7 | ---- | 50.3 | ---- | 67 |  | (49,7MPa aos 5 dias)
RT.0380 | 2023-04-19 | Injeção da 2ª fase dos tirantes TD.209, TD.210, TD.212 e TD.213 | ---- | ---- | ---- | ---- | 45.5 | ---- | 47.1 | ---- | 61.6 |  | (45,5MPa aos 5 dias)
RT.0381 | 2023-04-20 | Injeção das bainhas dos tirantes TE.023, TE.024, TE.025, TE.031, TD.011, TD.013, TD.014, TD.015 e TD.016 | ---- | ---- | 37.4 | ---- | ---- | ---- | 43 | ---- | 51.7
RT.0382 | 2023-04-20 | Injeção da 1ª fase dos tirantes TE.026, TE.027, TE.028, TE.029, TE.030, TE.032 e TE.033; 2ª fase dos tirantes TD.211, TD.214 e TD.215 | ---- | ---- | 37.9 | ---- | ---- | ---- | 43.2 | ---- | 55.2
RT.0383 | 2023-04-21 | Injeção das bainhas dos tirantes TD.008, TD.009, TD.010 e TD.012; 1ª fase dos tirantes TE.023, TE.024, TE.025, TE.031, TD.016, TD.015, TD.014 e TD.013; 2ª fase dos tirantes TE.026, TE.027, TE.028, TE.029, TE.030, TE.032 e TE.033 | ---- | ---- | 33.8 | ---- | ---- | ---- | 41.8 | ---- | 51.7 | 25
RT.0384 | 2023-04-22 | Injeção das bainhas dos tirantes TD.006 e TD.007; 1ª fase dos tirantes TD.011 e TD.012; 2ª fase dos tirantes TE.023, TE.024, TE.025, TE.031, TD.016, TD.015, TD.014 e TD.013 | ---- | ---- | 42 | ---- | ---- | ---- | 55.7 | ---- | 65.4
RT.0385 | 2023-04-24 | Injeção das bainhas dos tirantes TD.001, TD.002, TD.003, TD.004 e TD.005 | ---- | ---- | 44.7 | ---- | ---- | ---- | 54.2 | ---- | 64.1
RT.0386 | 2023-04-25 | Injeção da 1ª fase dos tirantes TD.006, TD.007, TD.008, TD.009 e TD.010; 2ª fase dos tirantes TD.011 e TD.012 | ---- | ---- | 45.6 | ---- | ---- | ---- | 51.9 | ---- | 61.5
RT.0387 | 2023-04-25 | Injeção da 1ª fase dos tirantes TD.001, TD.002, TD.003, TD.004 e TD.005; Bainha do tirante TC.191 | ---- | ---- | 38 | ---- | ---- | ---- | 44.7 | ---- | 54
RT.0388 | 2023-04-26 | Injeção da 2ª fase dos tirantes TD.001, TD.002, TD.003, TD.004, TD.005, TD.006, TD.007, TD008, TD.009 e TD.010; Complemento da bainha do tirante TC.191 | ---- | ---- | 26.5 | ---- | ---- | ---- | 31.4 | ---- | 36.7
RT.0389 | 2023-04-27 | Injeção da 1ª fase do tirante TC.191 | ---- | ---- | 25.9 | ---- | ---- | ---- | 28.1 | ---- | 33.5
RT.0390 | 2023-04-27 | Injeção das bainhas dos tirantes TD.216, TD.217 e TD.218 | ---- | ---- | 28.4 | ---- | ---- | ---- | 33.5 | ---- | 38.8
RT.0391 | 2023-04-28 | Injeção da 1ª fase dos tirantes TD.216, TD.217 e TD.218 | ---- | ---- | 38.2 | ---- | ---- | ---- | 43.1 | ---- | 52.4
RT.0392 | 2023-04-28 | Injeção da 2ª fase dos tirantes TC.191, TD.216, TD.217 e TD.218 | ---- | ---- | ---- | 36.7 | ---- | ---- | 42.2 | ---- | 53.1
RT.0393 | 2023-05-09 | Injeção das bainhas dos tirantes TD.203, TD.204, TD.205, TD.206, TD.207 e TD.208 | ---- | ---- | 38.3 | ---- | ---- | 44.3 | ---- | ---- | 51.5
RT.0394 | 2023-05-10 | Injeção da 1ª fase dos tirantes TD.203, TD.204, TD.205, TD.206, TD.207 e TD.208 | ---- | ---- | 28 | ---- | ---- | ---- | 33.5 | ---- | 41.6
RT.0395 | 2023-05-11 | Injeção da 2ª fase dos tirantes TD.203, TD.204, TD.205, TD.206, TD.207 e TD.208 | ---- | ---- | ---- | 33.5 | ---- | ---- | 50.9 | ---- | 57
RT.0396 | 2023-05-12 | Injeção das bainhas dos tirantes TD.184, TD.185 e TD.186 | ---- | ---- | 26.5 | ---- | ---- | ---- | 30.6 | ---- | 39.4
RT.0397 | 2023-05-15 | Injeção das bainhas dos tirantes TD.181, TD.182 e TD.183; 1ª fase dos tirantes TD.184, TD.185 e TD.186 | 10.9 | 18.9 | 30.3 | ---- | ---- | ---- | ---- | ---- | 43.5
RT.0398 | 2023-05-16 | Injeção das bainhas dos tirantes TE.019, TE.020, TE.021 e TE.022; 1ª fase dos tirantes TD.181, TD.182 e TD.183; 2ª fase dos tirantes TD.184, TD.185 e TD.186 | 11.4 | 30.2 | 35.8 | ---- | ---- | ---- | ---- | ---- | 54.5
RT.0399 | 2023-05-17 | Injeção da 1ª fase dos tirantes TE.019, TE.020, TE.021 e TE.022; 2ª fase dos tirantes TD.181, TD.182 e TD.183 | 19.2 | 32.2 | 44.3 | ---- | ---- | ---- | ---- | ---- | 59.1
RT.0400 | 2023-05-17 | Injeção das bainhas dos tirantes TE.011, TE.012, TE.013, TE.014, TE.015, TE.016, TE.017 e TE.018 | 9.1 | 25.8 | 37.4 | ---- | ---- | ---- | ---- | ---- | 49.5
RT.0401 | 2023-05-18 | Injeção das bainhas dos tirantes TE.006, TE.007, TE.008, TE.009 e TE.010; 1ª fase do tirante TE.018; 2ª fase dos tirantes TE.020 e TE.021 | 4.1 | 24.9 | 35.4 | ---- | ---- | ---- | ---- | ---- | AR
RT.0402 | 2023-05-19 | Injeção da 1ª fase dos tirantes TE.013, TE.014, TE.015, TE.016 e TE.017; 2ª fase dos tirantes TE.019 e TE.022 | 27.9 | ---- | 42.2 | ---- | ---- | ---- | 49.3 | ---- | AR
RT.0403 | 2023-05-19 | Injeção da 1ª fase dos tirantes TE.006, TE.007, TE.009, TE.010, TE.011 e TE.012; Complemento da bainha TE.008 | 16.4 | ---- | 34.4 | ---- | ---- | ---- | 40 | ---- | AR
RT.0404 | 2023-05-20 | Injeção da 2ª fase dos tirantes TE.009, TE.010, TE.011, TE.012, TE.013, TE.014, TE.015, TE.016, TE.017 e TE.018 | ---- | 29.8 | 35.3 | ---- | ---- | ---- | ---- | ---- | AR
RT.0405 | 2023-05-22 | Injeção das bainhas dos tirantes TE.001, TE.002, TE.003, TE.004 e TE.005 | 13.7 | 27.7 | ---- | ---- | ---- | ---- | ---- | ---- | AR
RT.0406 | 2023-05-23 | Injeção da 1ª fase dos tirantes TE.001, TE.002, TE.003, TE.004, TE.005 e TE.008; 2ª fase dos tirantes TE.006 e TE.007; Bainha do tirante TE.203 | 15.7 | 27.6 | 35.4 | ---- | ---- | ---- | ---- | ---- | AR
RT.0407 | 2023-05-24 | Injeção das bainhas dos tirantes TE.204, TE.207 e TE.208 | ---- | ---- | ---- | ---- | 33.4 | ---- | 35.3 | ---- | AR
RT.0408 | 2023-05-25 | Injeção das bainhas dos tirantes TE.204, TE.207 e TE.209 | ---- |  |  | ---- |  |  |  | ---- | AR
RT.0408 | 2023-05-25 | Injeção das bainhas dos tirantes TE.205 e TE.206; 1ª fase dos tirantes TE.203, TE.204, TE.207 e TE.208; 2ª fase dos tirantes TE.001, TE.002, TE.003, TE.004 e TE.005 | ---- | ---- | ---- | 28.5 |  |  | 31.5 | ---- | AR
RT.0409 | 2023-05-26 | Injeção da bainha do tirante TE.182; 2ª fase dos tirantes TE.008 e TE.208; 1ª fase dos tirantes TE.205 e TE.206 | ---- | ---- | 29 | ---- | ---- | ---- | 33.7 | ---- | AR
RT.0410 | 2023-05-26 | Injeção das bainhas dos tirantes TE.177, TE.178, TE.179, TE.180 e TE.181; 2ª fase dos tirantes TE.203, TE.204, TE.205, TE.206 e TE.207 | ---- | ---- | 32.6 | ---- | ---- | ---- | 37.8 | ---- | AR
RT.0411 | 2023-05-29 | Injeção das bainhas dos tirantes TE.174, TE.175 e TE.176 | ---- | ---- | 30.7 | ---- | ---- | ---- | 39.3 | ---- | AR
RT.0412 | 2023-05-30 | Injeção da 1ª fase dos tirantes TE.174, TE.175, TE.176, TE.177, TE.178, TE.179, TE.180, TE.181 e TE.182 | ---- | ---- | 28.3 | ---- | ---- | ---- | 34.2 | ---- | AR
RT.0413 | 2023-05-31 | Injeção da 2ª fase dos tirantes TE.174, TE.175, TE.177, TE.178 e TE.179 e TE.176 | ---- | ---- | 33.7 | ---- | ---- | ---- | 39.5 | ---- | AR
RT.0414 | 2023-05-31 | Injeção da 2ª fase dos tirantes TE.180, TE.181 e TE.182 | ---- | ---- | 34.6 | ---- | ---- | ---- | 39 | ---- | AR
RT.0415 | 2023-06-02 | Injeção das bainhas dos tirantes TE.183, TE.184, TE.185 e TE.186 | ---- | ---- | ---- | 29.6 | ---- | ---- | 33.4 | ---- | AR
RT.0416 | 2023-06-05 | Complemento da bainha do tirante TE.183; 1ª fase dos tirantes TE.184, TE.185 e TE.186 | ---- | ---- | ---- | 29.4 | ---- | ---- | 32 | ---- | AR
RT.0417 | 2023-06-05 | Injeção da 1ª fase do tirante TE.183; Bainhas dos tirantes TD.200, TD.201 e TD.202 | ---- | ---- | ---- | 30 | ---- | ---- | 34.8 | ---- | AR
RT.0418 | 2023-06-06 | Injeção da 2ª fase dos tirantes TE.183, TE.184, TE.185 e TE.186 | ---- | ---- | 29.6 | ---- | ---- | ---- | 31.8 | ---- | AR
RT.0419 | 2023-06-06 | Injeção das bainhas dos tirantes TD.197, TD.198, TD.199, TD.223 e TD.224 | ---- | ---- | 30.3 | ---- | ---- | ---- | 35.2 | ---- | AR
RT.0420 | 2023-06-07 | Injeção da 1ª fase dos tirantes TD.197, TD.200, TD.201, TD.202, TD.223 e TD.224 | ---- | ---- | 27.8 | ---- | ---- | ---- | 31.9 | ---- | AR
RT.0421 | 2023-06-07 | Injeção das bainhas dos tirantes TD.219, TD.220, TD.221 e TD.222 | ---- | ---- | 33.2 | ---- | ---- | ---- | 38.4 | ---- | AR
RT.0422 | 2023-06-09 | Injeção da 2ª fase dos tirantes TD.197, TD.200, TD.201, TD.202 e TD.224; 1ª fase dos tirantes TD.198, TD.199, TD.219, TD.220, TD.221 e TD.222 | ---- | ---- | 30.9 | ---- | ---- | ---- | AR | ---- | AR
RT.0423 | 2023-06-10 | Injeção da 2ª fase dos tirantes TD.198, TD.199, TD.219, TD.220, TD.221, TD.222 e TD.223 | ---- | ---- | 25.6 | ---- | ---- | ---- | AR | ---- | AR
*Onde esta descrito "Obs." , significa que não houve evolução significativa entre as idades analisadas (ver relatórios)
* Onde esta descrito (---), significa que o rompimento dos corpos de prova foram em outra data (ver relatórios)
*RT.0280 (28d) e RT.284 (7d e 28d) corpos de prova rompidos com falha no dispositivo Rilem
AR - aguardando resultados
cimento CSN
cimento HOLCIM
*Última moldagem dia 10/06

## Controle cimento
Controle consumo de cimento
Tirante | Quantidade de sacos de cimento (50Kg)
| Data | Bainha | Data | 1a Fase | Data | 2a Fase
TE137 | ---- | ------ | 2022-12-21 | 7 | 2022-12-22 | 4
TE138 | ---- | ------ | 2022-12-21 | 5 | 2022-12-22 | 5
TE139 | ---- | ------ | 2022-12-21 | 6 | 2022-12-22 | 5
TE140 | ---- | ------ | 2022-12-22 | 12 | ---- | ------
TE141 | 2022-12-21 | 9 | 2022-12-22 | 12 | ---- | ------
TE142 | ---- | ------ | 2022-12-22 | 12 | ---- | ------
TE143 | ---- | ------ | ---- | ------ | 2022-12-21 | 8
TE144 | ---- | ------ | 2022-12-21 | 12 | ---- | ------
TD40 | 2023-01-09 | 8 | 2023-01-10 | 12 | 2023-01-11 | 8
TD41 | 2023-01-09 | 9 | 2023-01-10 | 12 | 2023-01-11 | 7
TD42 | 2023-01-09 | 10 | 2023-01-10 | 12 | 2023-01-11 | 6
TD43 | 2023-01-09 | 10 | 2023-01-10 | 12 | 2023-01-11 | 6
TD44 | 2023-01-09 | 10 | 2023-01-11 | 12 | 2023-01-12 | 6
TD45 | 2023-01-09 | 10 | 2023-01-11 | 12 | 2023-01-12 | 6
TD46 | 2022-12-29 | 9 | 2023-01-06 | 12 | 2023-01-11 | 8
TD47 | 2023-01-03 | 12 | 2023-01-06 | 12 | 2023-01-11 | 7
TD48 | 2023-01-10 | 10 | 2023-01-11 | 4 | 2023-01-12 | 10
TD49 | 2023-01-10 | 10 | 2023-01-11 | 12 | 2023-01-12 | 6
TD50 | 2023-01-10 | 10 | 2023-01-11 | 12 | 2023-01-12 | 6
TD160 | 2023-01-26 | 8 | 2023-01-27 | 12 | 2023-01-28 | 9
TD161 | 2023-01-25 | 10 | 2023-01-27 | 12 | 2023-01-28 | 9
TD162 | 2023-01-25 | 12 | 2023-01-26 | 7 | ---- | ------
TD163 | 2023-01-25 | 9 | 2023-01-26 | 6 | ---- | ------
TD164 | 2023-01-25 | 9 | 2023-01-26 | 12 | ---- | ------
TD165 | 2023-01-25 | 9 | 2023-01-26 | 9 | ---- | ------
TD166 | 2023-01-24 | 9 | 2023-01-26 | 6 | ---- | ------
TD167 | 2023-01-24 | 5 | 2023-01-25 | 12 | 2023-01-26 | 6
TD168 | 2023-01-24 | 9 | 2023-01-25 | 12 | 2023-01-26 | 6
TD169 | 2023-01-24 | 12 | 2023-01-25 | 12 | 2023-01-26 | 6
TE42 | 2023-01-28 | 7 | 2023-01-30 | 12 | 2023-01-31 | 5
TE43 | 2023-01-28 | 7 | 2023-01-30 | 6 | 2023-01-31 | 5
TE44 | 2023-01-28 | 7 | 2023-01-30 | 6 | 2023-01-31 | 5
TE45 | 2023-01-28 | 7 | 2023-01-30 | 5 | 2023-01-31 | 5
TE46 | 2023-01-28 | 7 | 2023-01-30 | 5 | 2023-01-31 | 5
TE47 | 2023-01-28 | 7 | 2023-01-30 | 6 | 2023-01-31 | 5
TE48 | 2023-01-28 | 7 | 2023-01-30 | 5 | 2023-01-31 | 5
TE49 | ---- | ------ | 2023-01-30 | 6 | 2023-01-31 | 9
TE50 | 2023-01-28 | 7 | 2023-01-30 | 5 | 2023-01-31 | 9
TD37 | 2023-02-01 | 9 | 2023-02-02 | 12 | 2023-02-03 | 6
TD38 | 2023-02-01 | 9 | 2023-02-02 | 6 | 2023-02-03 | 9
TD39 | 2023-02-01 | 12 | 2023-02-02 | 12 | 2023-02-03 | 6
TD145 | ---- | ------ | 2023-02-04 | 8 | 2023-02-06 | 6
TD146 | 2023-02-02 | 6 | 2023-02-04 | 8 | 2023-02-06 | 6
TD147 | 2023-02-02 | 6 | 2023-02-04 | 8 | 2023-02-06 | 6
TD148 | 2023-02-02 | 6 | 2023-02-04 | 8 | 2023-02-06 | 6
TD149 | 2023-02-03 | 7 | 2023-02-04 | 8 | 2023-02-06 | 6
TD150 | 2023-02-03 | 6 | 2023-02-04 | 8 | 2023-02-06 | 6
TD151 | 2023-02-03 | 6 | 2023-02-04 | 8 | 2023-02-06 | 6
TD152 | 2023-02-03 | 6 | 2023-02-06 | 8 | 2023-02-07 | 6
TD153 | 2023-02-03 | 6 | 2023-02-06 | 8 | 2023-02-07 | 6
TD154 | 2023-02-03 | 6 | 2023-02-06 | 9 | 2023-02-07 | 6
TD155 | 2023-02-03 | 6 | 2023-02-06 | 8 | 2023-02-07 | 6
TD156 | 2023-02-04 | 6 | 2023-02-06 | 8 | 2023-02-07 | 6
TD157 | 2023-02-04 | 8 | 2023-02-06 | 8 | 2023-02-07 | 6
TD158 | 2023-02-04 | 7 | 2023-02-06 | 8 | 2023-02-07 | 6
TD159 | 2023-02-04 | 7 | 2023-02-06 | 8 | 2023-02-07 | 6
TE107 | 2023-02-08 | 8 | 2023-02-13 | 10 | 2023-02-14 | 6
TE108 | 2023-02-08 | 8 | 2023-02-13 | 10 | 2023-02-14 | 9
TE109 | 2023-02-08 | 8 | 2023-02-13 | 10 | 2023-02-14 | 6
TE106 | 2023-02-13 | 7 | 2023-02-15 | 10 | ---- | ------
TE245 | 2023-02-13 | 8 | 2023-02-14 | 12 | 2023-02-15 | 6
TE246 | 2023-02-13 | 10 | 2023-02-14 | 12 | 2023-02-15 | 8
TE098 | 2023-02-14 | 7 | 2023-02-15 | 12 | 2023-02-16 | 8
TE097 | 2023-02-16 | 6 | 2023-02-17 | 12 | 2023-02-20 | 5
TE096 | 2023-02-16 | 6 | 2023-02-17 | 12 | 2023-02-20 | 3
TE095 | 2023-02-16 | 6 | 2023-02-17 | 12 | 2023-02-20 | 4
TE094 | 2023-02-17 | 6 | 2023-02-20 | 5 | 2023-02-21 | 4
TE088 | 2023-02-17 | 5 | 2023-02-18 | 6 | 2023-02-21 | 5
TE089 | 2023-02-17 | 5 | 2023-02-18 | 6 | 2023-02-21 | 4
TE090 | 2023-02-17 | 5 | 2023-02-20 | 5 | 2023-02-21 | 4
TE091 | 2023-02-17 | 5 | 2023-02-20 | 5 | 2023-02-21 | 3
TE092 | 2023-02-17 | 5 | 2023-02-20 | 5 | 2023-02-21 | 3
TE225 | 2023-02-18 | 6 | 2023-02-20 | 5 | 2023-02-21 | 3
TE226 | 2023-02-18 | 6 | 2023-02-20 | 5 | 2023-02-21 | 4
TE227 | 2023-02-18 | 6 | 2023-02-20 | 5 | 2023-02-21 | 3
TE228 | 2023-02-18 | 6 | 2023-02-20 | 5 | 2023-02-21 | 3
TE229 | 2023-02-18 | 6 | 2023-02-20 | 5 | 2023-02-21 | 4
TE093 | 2023-02-17 | 5 | 2023-02-20 | 5 | 2023-02-21 | 3
TE230 | 2023-02-20 | 4 | 2023-02-21 | 5 | 2023-02-22 | 3
TE156 | 2023-02-20 | 4 | 2023-02-23 | 7 | 2023-02-24 | 5
TE157 | 2023-02-21 | 4 | 2023-02-22 | 8 | 2023-02-23 | 5
TE158 | 2023-02-21 | 3 | 2023-02-22 | 8 | 2023-02-23 | 5
TE159 | 2023-02-21 | 4 | 2023-02-22 | 8 | 2023-02-23 | 6
TE099 | 2023-02-21 | 5 | 2023-02-22 | 6 | 2023-02-23 | 3
TE100 | 2023-02-21 | 5 | 2023-02-22 | 6 | 2023-02-23 | 6
TE101 | 2023-02-21 | 5 | 2023-02-22 | 6 | 2023-02-23 | 6
TE102 | 2023-02-21 | 5 | 2023-02-22 | 6 | 2023-02-23 | 5
TE103 | 2023-02-21 | 5 | 2023-02-22 | 6 | 2023-02-23 | 5
TE104 | 2023-02-21 | 10 | 2023-02-22 | 5 | 2023-02-23 | 4
TE105 | 2023-02-21 | 10 | 2023-02-22 | 12 | 2023-02-23 | 4
TE155 | 2023-02-21 | 4 | 2023-02-23 | 7 | 2023-02-24 | 5
TE241 | 2023-02-22 | 7 | 2023-02-23 | 4 | 2023-02-24 | 5
TE242 | 2023-02-22 | 5 | 2023-02-23 | 6 | 2023-02-24 | 5
TE243 | 2023-02-22 | 6 | 2023-02-23 | 4 | 2023-02-24 | 4
TE244 | 2023-02-22 | 6 | 2023-02-23 | 5 | 2023-02-24 | 4
TE040 | 2023-02-23 | 6 | 2023-02-24 | 6 | 2023-02-25 | 5
TE041 | 2023-02-23 | 6 | 2023-02-24 | 8 | 2023-02-25 | 6
TE153 | 2023-02-23 | 4 | 2023-02-24 | 8 | 2023-02-25 | 5
TE154 | 2023-02-23 | 4 | 2023-02-24 | 5 | 2023-02-25 | 5
TE148 | 2023-02-24 | 6 | 2023-02-27 | 5 | 2023-03-01 | 4
TE147 | 2023-02-25 | 4 | 2023-02-27 | 5 | 2023-03-01 | 3
TE149 | 2023-02-25 | 5 | 2023-02-27 | 5 | 2023-03-01 | 5
TE150 | 2023-02-25 | 4 | 2023-02-27 | 5 | 2023-03-01 | 6
TE151 | 2023-02-25 | 4 | 2023-02-27 | 5 | 2023-03-01 | 6
TE152 | 2023-02-25 | 5 | 2023-02-27 | 5 | 2023-03-01 | 6
TE145 | 2023-02-27 | 4 | 2023-03-01 | 6 | 2023-03-02 | 6
TE146 | 2023-02-27 | 4 | 2023-03-01 | 6 | 2023-03-02 | 6
TE160 | 2023-02-27 | 9 | 2023-03-03 | 12 | 2023-03-04 | 3
TE161 | 2023-02-28 | 12 | 2023-03-03 | 12 | 2023-03-04 | 3
TE162 | 2023-02-28 | 6 | 2023-03-03 | 12 | 2023-03-04 | 3
TE163 | 2023-02-28 | 6 | 2023-03-03 | 3 | 2023-03-04 | 3
TE164 | 2023-03-01 | 6 | 2023-03-03 | 3 | 2023-03-04 | 3
TE167 | 2023-03-01 | 6 | 2023-03-03 | 3 | 2023-03-04 | 3
TE165 | 2023-03-02 | 6 | 2023-03-03 | 3 | 2023-03-04 | 3
TE166 | 2023-03-02 | 6 | 2023-03-03 | 3 | 2023-03-04 | 3
TD170 | 2023-03-03 | 9 | 2023-03-04 | 7 | 2023-03-06 | 6
TD171 | 2023-03-03 | 7 | 2023-03-04 | 7 | 2023-03-06 | 6
TD172 | 2023-03-03 | 6 | 2023-03-04 | 6 | 2023-03-06 | 9
TD173 | 2023-03-03 | 8 | 2023-03-04 | 6 | 2023-03-06 | 3
TD174 | 2023-03-03 | 6 | 2023-03-04 | 6 | 2023-03-06 | 6
TD175 | 2023-03-03 | 6 | 2023-03-04 | 6 | 2023-03-06 | 6
TE169 | 2023-03-06 | 6 | 2023-03-07 | 6 | 2023-03-08 | 3
TE168 | 2023-03-06 | 6 | 2023-03-07 | 6 | 2023-03-08 | 3
TD033 | 2023-03-07 | 10 | 2023-03-08 | 6 | 2023-03-09 | 6
TD034 | 2023-03-07 | 10 | 2023-03-08 | 9 | 2023-03-09 | 6
TD035 | 2023-03-07 | 8 | 2023-03-08 | 9 | 2023-03-09 | 6
TD036 | 2023-03-07 | 9 | 2023-03-08 | 9 | 2023-03-09 | 6
TD031 | 2023-03-08 | 9 | 2023-03-09 | 9 | 2023-03-10 | 3
TD032 | 2023-03-08 | 9 | 2023-03-09 | 3 | 2023-03-10 | 3
TC015 | 2023-03-09 | 5 | 2023-03-10 | 10 | 2023-03-10 | 3
TC014 | 2023-03-09 | 5 | 2023-03-10 | 10 | 2023-03-15 | 3
TC013 | 2023-03-09 | 5 | 2023-03-10 | 10 | 2023-03-15 | 3
TC012 | 2023-03-09 | 5 | 2023-03-10 | 5 | 2023-03-20 | 3
TC011 | 2023-03-09 | 5 | 2023-03-10 | 5 | 2023-03-20 | 3
TE236 | 2023-03-10 | 7 | 2023-03-13 | 4 | 2023-03-14 | 10
TE237 | 2023-03-10 | 7 | 2023-03-13 | 4 | 2023-03-14 | 10
TE238 | 2023-03-10 | 7 | 2023-03-13 | 4 | 2023-03-14 | 10
TE239 | 2023-03-10 | 7 | 2023-03-13 | 4 | 2023-03-14 | 10
TE240 | 2023-03-10 | 7 | 2023-03-13 | 4 | 2023-03-14 | 10
TE235 | 2023-03-11 | 9 | 2023-03-13 | 4 | 2023-03-14 | 10
TE234 | 2023-03-11 | 6 | 2023-03-13 | 4 | 2023-03-14 | 7
TE231 | 2023-03-11 | 7 | 2023-03-13 | 4 | 2023-03-14 | 7
TE232 | 2023-03-11 | 7 | 2023-03-13 | 4 | 2023-03-14 | 7
TE233 | 2023-03-11 | 7 | 2023-03-13 | 4 | 2023-03-14 | 7
TB025 | 2023-03-13 | 9 | 2023-03-14 | 9 | 2023-03-15 | 9
TB024 | 2023-03-13 | 9 | 2023-03-14 | 9 | 2023-03-15 | 9
TB023 | 2023-03-13 | 9 | 2023-03-14 | 9 | 2023-03-15 | 6
TB022 | 2023-03-13 | 9 | 2023-03-14 | 9 | 2023-03-15 | 6
TB021 | 2023-03-13 | 9 | 2023-03-14 | 9 | 2023-03-15 | 6
TC010 | 2023-03-15 | 5 | 2023-03-18 | 10 | 2023-03-20 | 6
TC009 | 2023-03-15 | 5 | 2023-03-18 | 10 | 2023-03-20 | 3
TC008 | 2023-03-15 | 6 | 2023-03-18 | 5 | 2023-03-20 | 3
TC007 | 2023-03-15 | 6 | 2023-03-18 | 10 | 2023-03-20 | 3
TC006 | 2023-03-15 | 6 | 2023-03-18 | 10 | 2023-03-20 | 3
TC005 | 2023-03-15 | 9 | 2023-03-18 | 5 | 2023-03-20 | 3
TC004 | 2023-03-15 | 9 | 2023-03-18 | 10 | 2023-03-20 | 3
TC003 | 2023-03-15 | 6 | 2023-03-18 | 10 | 2023-03-20 | 3
TC002 | 2023-03-15 | 9 | 2023-03-18 | 6 | 2023-03-20 | 6
TC001 | 2023-03-15 | 9 | 2023-03-18 | 6 | 2023-03-20 | 6
TC180 | 2023-03-16 | 6 | 2023-03-17 | 12 | 2023-03-20 | 6
TC179 | 2023-03-16 | 6 | 2023-03-17 | 12 | 2023-03-20 | 6
TC178 | 2023-03-16 | 6 | 2023-03-17 | 12 | 2023-03-20 | 6
TC177 | 2023-03-16 | 6 | 2023-03-17 | 12 | 2023-03-20 | 6
TC176 | 2023-03-16 | 6 | 2023-03-17 | 12 | 2023-03-20 | 6
TC175 | 2023-03-16 | 7 | 2023-03-17 | 12 | 2023-03-20 | 3
TD178 | 2023-03-16 | 7 | 2023-03-17 | 12
TD179 | 2023-03-16 | 7 | 2023-03-17 | 12
TD180 | 2023-03-16 | 7 | 2023-03-17 | 12
TD176 | 2023-03-17 | 6 | 2023-03-21 | 12
TD177 | 2023-03-17 | 6 | 2023-03-21 | 12
TC174 | 2023-03-18 | 6 | 2023-03-20 | 7 | 2023-03-21 | 6
TC173 | 2023-03-17 | 6 | 2023-03-20 | 7 | 2023-03-21 | 6
TC172 | 2023-03-17 | 7 | 2023-03-20 | 7 | 2023-03-21 | 6
TC171 | 2023-03-17 | 7 | 2023-03-20 | 7 | 2023-03-21 | 6
TC170 | 2023-03-17 | 6 | 2023-03-20 | 7 | 2023-03-21 | 6
TC169 | 2023-03-17 | 7 | 2023-03-20 | 7 | 2023-03-21 | 6
TD026 | 2023-03-20 | 9
TD025 | 2023-03-20 | 9
TD027 | 2023-03-21 | 9
TD028 | 2023-03-21 | 9
TD029 | 2023-03-21 | 9 | 2023-03-22 | 6 | 2023-03-23 | 5
TD030 | 2023-03-21 | 9 | 2023-03-22 | 6 | 2023-03-23 | 5
TD024 | 2023-03-22 | 12 | 2023-03-23 | 6 | 2023-03-27 | 12
TD023 | 2023-03-23 | 9 | 2023-03-24 | 9 | 2023-03-28 | 9
TC166 | 2023-03-25 | 6 | 2023-03-27 | 6 | 2023-03-28 | 6
TC167 | 2023-03-25 | 6 | 2023-03-27 | 12 | 2023-03-28 | 6
TC168 | 2023-03-25 | 6 | 2023-03-27 | 9 | 2023-03-28 | 6
TC184 | 2023-03-25 | 18 | 2023-03-27 | 10 | 2023-03-28 | 6
TC183 | 2023-03-25 | 12 | 2023-03-27 | 10 | 2023-03-28 | 6
TC182 | 2023-03-25 | 12 | 2023-03-27 | 10 | 2023-03-28 | 6
TC181 | 2023-03-25 | 12 | 2023-03-27 | 10 | 2023-03-28 | 6
TC185 | 2023-03-28 | 9 | 2023-03-29 | 10 | 2023-03-30 | 6
TC186 | 2023-03-28 | 9 | 2023-03-29 | 10 | 2023-03-30 | 6
TC187 | 2023-03-28 | 9 | 2023-03-29 | 10 | 2023-03-30 | 6
TC188 | 2023-03-28 | 9 | 2023-03-29 | 10 | 2023-03-30 | 6
TC189 | 2023-03-28 | 9 | 2023-03-29 | 10 | 2023-03-30 | 9
TC190 | 2023-03-28 | 9 | 2023-03-29 | 10 | 2023-03-30 | 9
TE036 | 2023-03-30 | 6 | 2023-03-31 | 5 | 2023-04-03
TE037 | 2023-03-30 | 6 | 2023-03-31 | 5 | 2023-04-03
TE038 | 2023-03-30 | 6 | 2023-03-31 | 5 | 2023-04-03
TE039 | 2023-03-30 | 6 | 2023-03-31 | 5 | 2023-04-03
TE173 | 2023-03-30 | 6 | 2023-03-31 | 5 | 2023-04-03
TE172 | 2023-03-30 | 6 | 2023-03-31 | 5 | 2023-04-03
TE171 | 2023-03-30 | 6 | 2023-03-31 | 5 | 2023-04-03
TE170 | 2023-03-30 | 6 | 2023-03-31 | 5 | 2023-04-03
TE035 | 2023-03-31 | 6 | 2023-04-03 | 6 | 2023-04-04 | 6
TE034 | 2023-03-31 | 6 | 2023-04-03 | 6 | 2023-04-04 | 6
TD021 | 2023-04-04 | 6 | 2023-04-05 | 6 | 2023-04-06 | 5
TD022 | 2023-04-04 | 6 | 2023-04-05 | 6 | 2023-04-06 | 5
TD020 | 2023-04-05 | 17 | 2023-04-06 | 6 | 2023-04-10 | 6
TD019 | 2023-04-05 | 9 | 2023-04-06 | 6 | 2023-04-10 | 6
TD018 | 2023-04-05 | 12 | 2023-04-06 | 6 | 2023-04-10 | 6
TC010 | 2023-03-15 | 5 | 2023-03-18 | 10 | 2023-03-20 | 3
TC009 | 2023-03-15 | 5 | 2023-03-18 | 10 | 2023-03-20 | 3
TC008 | 2023-03-15 | 6 | 2023-03-18 | 5 | 2023-03-20 | 3
TC007 | 2023-03-15 | 6 | 2023-03-18 | 10 | 2023-03-20 | 3
TC006 | 2023-03-15 | 6 | 2023-03-18 | 10 | 2023-03-20 | 3
TC005 | 2023-03-15 | 9 | 2023-03-18 | 5 | 2023-03-20 | 3
TC004 | 2023-03-15 | 9 | 2023-03-18 | 10 | 2023-03-20 | 3
TC003 | 2023-03-15 | 6 | 2023-03-18 | 10 | 2023-03-20 | 3
TC002 | 2023-03-15 | 9 | 2023-03-20 | 6 | 2023-03-21 | 6
TC001 | 2023-03-15 | 9 | 2023-03-20 | 6 | 2023-03-21 | 6
TC180 | 2023-03-16 | 6 | 2023-03-17 | 12 | 2023-03-20 | 6
TC179 | 2023-03-16 | 6 | 2023-03-17 | 12 | 2023-03-20 | 6
TC178 | 2023-03-16 | 6 | 2023-03-17 | 12 | 2023-03-20 | 6
TC177 | 2023-03-16 | 6 | 2023-03-17 | 12 | 2023-03-20 | 6
TC176 | 2023-03-16 | 6 | 2023-03-17 | 12 | 2023-03-20 | 6
TC175 | 2023-03-16 | 7 | 2023-03-17 | 12 | 2023-03-20 | 3
TD178 | 2023-03-16 | 7 | 2023-03-17 | 12 | 2023-03-22 | 6
TD179 | 2023-03-16 | 7 | 2023-03-21 | 12 | 2023-03-22 | 6
TD180 | 2023-03-16 | 7 | 2023-03-21 | 12 | 2023-03-22 | 6
TD176 | 2023-03-17 | 6 | 2023-03-21 | 12 | 2023-03-22 | 6
TD177 | 2023-03-17 | 6 | 2023-03-21 | 12 | 2023-03-22 | 6
TC174 | 2023-03-18 | 6 | 2023-03-20 | 7 | 2023-03-21 | 6
RC173 | 2023-03-17 | 6 | 2023-03-20 | 7 | 2023-03-21 | 6
TC172 | 2023-03-17 | 7 | 2023-03-20 | 7 | 2023-03-21 | 6
TC171 | 2023-03-17 | 7 | 2023-03-20 | 7 | 2023-03-21 | 6
TC170 | 2023-03-17 | 6 | 2023-03-20 | 7 | 2023-03-21 | 6
TD169 | 2023-03-17 | 7 | 2023-03-20 | 7 | 2023-03-21 | 6
TD026 | 2023-03-20 | 9 | 2023-03-22 | 6 | 2023-03-23 | 5
TD025 | 2023-03-20 | 9 | 2023-03-22 | 6 | 2023-03-23 | 5
TD027 | 2023-03-21 | 9 | 2023-03-22 | 6 | 2023-03-23 | 5
TD028 | 2023-03-21 | 9 | 2023-03-22 | 6 | 2023-03-23 | 5
TD171 | 2023-03-03 | 7 | 2023-03-04 | 7 | 2023-03-06 | 6
TD172 | 2023-03-03 | 6 | 2023-03-04 | 6 | 2023-03-06 | 9
TD173 | 2023-03-03 | 8 | 2023-03-04 | 6 | 2023-03-06 | 3
TD174 | 2023-03-03 | 6 | 2023-03-04 | 6 | 2023-03-06 | 6
TD175 | 2023-03-03 | 6 | 2023-03-04 | 6 | 2023-03-06 | 6
TE169 | 2023-03-06 | 6 | 2023-03-07 | 6 | 2023-03-08 | 3
TE168 | 2023-03-06 | 6 | 2023-03-07 | 6 | 2023-03-08 | 3
TD033 | 2023-03-07 | 10 | 2023-03-08 | 6 | 2023-03-09 | 6
TD034 | 2023-03-07 | 10 | 2023-03-08 | 9 | 2023-03-09 | 6
TD035 | 2023-03-07 | 8 | 2023-03-08 | 9 | 2023-03-09 | 6
TD036 | 2023-03-07 | 9 | 2023-03-08 | 9 | 2023-03-09 | 6
TD031 | 2023-03-08 | 9 | 2023-03-09 | 9 | 2023-03-10 | 3
TD032 | 2023-03-08 | 9 | 2023-03-09 | 3 | 2023-03-10 | 3
TC015 | 2023-03-09 | 5 | 2023-03-10 | 10 | 2023-03-15 | 3
TC014 | 2023-03-09 | 5 | 2023-03-10 | 10 | 2023-03-15 | 3
TC013 | 2023-03-09 | 5 | 2023-03-10 | 10 | 2023-03-15 | 3
TC012 | 2023-03-09 | 5 | 2023-03-15 | 5 | 2023-03-20 | 3
TC011 | 2023-03-09 | 5 | 2023-03-15 | 5 | 2023-03-20 | 3
TE236 | 2023-03-10 | 7 | 2023-03-13 | 4 | 2023-03-14 | 10
TE237 | 2023-03-10 | 7 | 2023-03-13 | 4 | 2023-03-14 | 10
TE238 | 2023-03-10 | 7 | 2023-03-13 | 4 | 2023-03-14 | 10
TE239 | 2023-03-10 | 7 | 2023-03-13 | 4 | 2023-03-14 | 10
TE240 | 2023-03-10 | 7 | 2023-03-13 | 4 | 2023-03-14 | 10
TE235 | 2023-03-11 | 9 | 2023-03-13 | 4 | 2023-03-14 | 10
TE234 | 2023-03-11 | 6 | 2023-03-13 | 4 | 2023-03-14 | 7
TE231 | 2023-03-11 | 7 | 2023-03-13 | 4 | 2023-03-14 | 7
TE232 | 2023-03-11 | 7 | 2023-03-13 | 4 | 2023-03-14 | 7
TE233 | 2023-03-11 | 7 | 2023-03-13 | 4 | 2023-03-14 | 7
TB025 | 2023-03-13 | 9 | 2023-03-13 | 9 | 2023-03-15 | 9
TB024 | 2023-03-13 | 9 | 2023-03-13 | 9 | 2023-03-15 | 9
TB023 | 2023-03-13 | 9 | 2023-03-14 | 9 | 2023-03-15 | 6
TB022 | 2023-03-13 | 9 | 2023-03-14 | 9 | 2023-03-15 | 6
TE102 | 2023-02-21 | 5 | 2023-02-22 | 6 | 2023-02-23 | 5
TE103 | 2023-02-21 | 5 | 2023-02-22 | 6 | 2023-03-23 | 5
TE104 | 2023-02-21 | 10 | 2023-02-22 | 5 | 2023-03-23 | 4
TE105 | 2023-02-21 | 10 | 2023-02-22 | 12 | 2023-03-23 | 4
TE155 | 2023-02-21 | 4 | 2023-02-23 | 7 | 2023-02-24 | 5
TE241 | 2023-02-22 | 7 | 2023-02-23 | 4 | 2023-02-24 | 5
TE242 | 2023-02-22 | 5 | 2023-02-23 | 6 | 2023-02-24 | 5
TE243 | 2023-02-22 | 6 | 2023-02-23 | 4 | 2023-02-24 | 4
TE244 | 2023-02-22 | 6 | 2023-02-23 | 5 | 2023-02-24 | 4
TE040 | 2023-02-23 | 6 | 2023-02-24 | 6 | 2023-02-25 | 5
TE041 | 2023-02-23 | 6 | 2023-02-24 | 8 | 2023-02-25 | 6
TE153 | 2023-02-23 | 4 | 2023-02-24 | 8 | 2023-02-25 | 5
TE154 | 2023-02-23 | 4 | 2023-02-24 | 5 | 2023-02-25 | 5
TE148 | 2023-02-24 | 6 | 2023-02-27 | 5 | 2023-03-01 | 4
TE147 | 2023-02-25 | 4 | 2023-02-27 | 5 | 2023-03-01 | 3
TE149 | 2023-02-25 | 5 | 2023-02-27 | 5 | 2023-03-01 | 5
TE150 | 2023-02-25 | 4 | 2023-02-27 | 5 | 2023-03-01 | 6
TE151 | 2023-02-25 | 4 | 2023-02-27 | 5 | 2023-03-01 | 6
TE152 | 2023-02-25 | 5 | 2023-02-27 | 5 | 2023-03-01 | 6
TE145 | 2023-02-27 | 4 | 2023-03-01 | 6 | 2023-03-02 | 6
TE146 | 2023-02-27 | 4 | 2023-03-01 | 6 | 2023-03-02 | 6
TE160 | 2023-02-27 | 9 | 2023-03-03 | 12 | 2023-03-04 | 3
TE161 | 2023-02-28 | 12 | 2023-03-03 | 12 | 2023-03-04 | 3
TE162 | 2023-02-28 | 6 | 2023-03-03 | 12 | 2023-03-04 | 3
TE163 | 2023-02-28 | 6 | 2023-03-03 | 3 | 2023-03-04 | 3
TE164 | 2023-03-01 | 6 | 2023-03-03 | 3 | 2023-03-04 | 3
TE167 | 2023-03-01 | 6 | 2023-03-03 | 3 | 2023-03-04 | 3
TE165 | 2023-03-02 | 6 | 2023-03-03 | 3 | 2023-03-04 | 3
TE166 | 2023-03-02 | 6 | 2023-03-03 | 3 | 2023-03-04 | 3
TD170 | 2023-03-03 | 9 | 2023-03-04 | 7 | 2023-03-06 | 6
TE106 | 2023-02-13 | 7 | 2023-02-15 | 10 | 2023-02-16 | 6
TE245 | 2023-02-13 | 8 | 2023-02-14 | 12 | 2023-02-15 | 6
TE246 | 2023-02-13 | 10 | 2023-02-14 | 12 | 2023-02-15 | 8
TE109 | 2023-02-08 | 8 | 2023-02-13 | 10 | 2023-02-14 | 6
TE108 | 2023-02-08 | 8 | 2023-02-13 | 10 | 2023-02-14 | 9
TE107 | 2023-02-08 | 8 | 2023-02-13 | 10 | 2023-02-14 | 6
TE098 | 2023-02-14 | 7 | 2023-02-15 | 12 | 2023-02-16 | 8
TE097 | 2023-02-16 | 6 | 2023-02-17 | 12 | 2023-02-20 | 5
TE096 | 2023-02-16 | 6 | 2023-02-17 | 12 | 2023-02-20 | 3
TE095 | 2023-02-16 | 6 | 2023-02-17 | 12 | 2023-02-20 | 4
TE094 | 2023-02-17 | 6 | 2023-02-20 | 5 | 2023-02-21 | 4
TE088 | 2023-02-17 | 5 | 2023-02-18 | 6 | 2023-02-21 | 5
TE089 | 2023-02-17 | 5 | 2023-02-18 | 6 | 2023-02-21 | 4
TE090 | 2023-02-17 | 5 | 2023-02-20 | 5 | 2023-02-21 | 4
TE091 | 2023-02-17 | 5 | 2023-02-20 | 5 | 2023-02-21 | 3
TE092 | 2023-02-17 | 5 | 2023-02-20 | 5 | 2023-02-21 | 3
TE225 | 2023-02-18 | 6 | 2023-02-20 | 5 | 2023-02-21 | 3
TE226 | 2023-02-18 | 6 | 2023-02-20 | 5 | 2023-02-21 | 4
TE227 | 2023-02-18 | 6 | 2023-02-20 | 5 | 2023-02-21 | 3
TE228 | 2023-02-18 | 6 | 2023-02-20 | 5 | 2023-02-21 | 3
TE229 | 2023-02-18 | 6 | 2023-02-20 | 5 | 2023-02-21 | 4
TE093 | 2023-02-17 | 5 | 2023-02-20 | 5 | 2023-02-21 | 3
TE230 | 2023-02-20 | 4 | 2023-02-21 | 5 | 2023-02-22 | 3
TE156 | 2023-02-20 | 4 | 2023-02-23 | 7 | 2023-02-24 | 5
TE157 | 2023-02-21 | 4 | 2023-02-22 | 8 | 2023-02-23 | 5
TE158 | 2023-02-21 | 3 | 2023-02-22 | 8 | 2023-02-23 | 5
TE159 | 2023-02-21 | 4 | 2023-02-22 | 8 | 2023-02-23 | 6
TE099 | 2023-02-21 | 5 | 2023-02-22 | 6 | 2023-02-23 | 3
TE100 | 2023-02-21 | 5 | 2023-02-22 | 6 | 2023-02-23 | 6
TE101 | 2023-02-21 | 5 | 2023-02-22 | 6 | 2023-02-23 | 6
TD17 | 2023-04-06 | 12 | 2023-04-10 | 6 | 2023-04-11 | 6
TD209 | 2023-04-12 | 9 | 2023-04-18 | 15 | 2023-04-19 | 6
TD211 | 2023-04-13 | 9 | 2023-04-19 | 12 | 2023-04-20 | 6
TD210 | 2023-04-15 | 10 | 2023-04-18 | 12 | 2023-04-19 | 6
TD212 | 2023-04-15 | 10 | 2023-04-18 | 12 | 2023-04-19 | 6
TD213 | 2023-04-15 | 10 | 2023-04-18 | 15 | 2023-04-19 | 6
TD214 | 2023-04-18 | 12 | 2023-04-19 | 12 | 2023-04-20 | 6
TD215 | 2023-04-18 | 12 | 2023-04-19 | 12 | 2023-04-20 | 6
TE33 | 2023-04-19 | 12 | 2023-04-20 | 12 | 2023-04-21 | 3
TE32 | 2023-04-19 | 6 | 2023-04-20 | 3 | 2023-04-21 | 3
TE30 | 2023-04-19 | 6 | 2023-04-20 | 3 | 2023-04-21 | 3
TE29 | 2023-04-19 | 6 | 2023-04-20 | 3 | 2023-04-21 | 3
TE28 | 2023-04-19 | 6 | 2023-04-20 | 3 | 2023-04-21 | 3
TE27 | 2023-04-19 | 6 | 2023-04-20 | 3 | 2023-04-21 | 3
TE26 | 2023-04-19 | 6 | 2023-04-20 | 3 | 2023-04-21 | 3
TE23 | 2023-04-20 | 6 | 2023-04-21 | 3 | 2023-04-22 | 4
TE24 | 2023-04-20 | 6 | 2023-04-21 | 6 | 2023-04-22 | 3
TE25 | 2023-04-20 | 6 | 2023-04-21 | 6 | 2023-04-22 | 4
TE31 | 2023-04-20 | 6 | 2023-04-21 | 6 | 2023-04-22 | 5
TD16 | 2023-04-20 | 6 | 2023-04-21 | 6 | 2023-04-22 | 5
TD15 | 2023-04-20 | 6 | 2023-04-21 | 6 | 2023-04-22 | 4
TD14 | 2023-04-20 | 6 | 2023-04-21 | 6 | 2023-04-22 | 3
TD13 | 2023-04-20 | 6 | 2023-04-21 | 6 | 2023-04-22 | 3
TD11 | 2023-04-21 | 6 | 2023-04-22 | 6 | 2023-04-25 | 5
TD12 | 2023-04-21 | 6 | 2023-04-22 | 6 | 2023-04-25 | 5
TD10 | 2023-04-22 | 6 | 2023-04-25 | 6 | 2023-04-26 | 4
TD09 | 2023-04-22 | 6 | 2023-04-25 | 6 | 2023-04-26 | 4
TD08 | 2023-04-22 | 6 | 2023-04-25 | 6 | 2023-04-26 | 4
TD07 | 2023-04-22 | 6 | 2023-04-25 | 6 | 2023-04-26 | 4
TD06 | 2023-04-22 | 6 | 2023-04-25 | 6 | 2023-04-26 | 4
TE011 | 2023-05-17 | 7 | 2023-05-19 | 8 | 2023-05-20 | 4
TE012 | 2023-05-17 | 6 | 2023-05-19 | 6 | 2023-05-20 | 6
TE013 | 2023-05-17 | 6 | 2023-05-19 | 8 | 2023-05-20 | 6
TE014 | 2023-05-17 | 7 | 2023-05-19 | 7 | 2023-05-20 | 6
TE015 | 2023-05-17 | 6 | 2023-05-19 | 4 | 2023-05-20 | 4
TE016 | 2023-05-17 | 6 | 2023-05-19 | 3 | 2023-05-20 | 8
TE017 | 2023-05-17 | 7 | 2023-05-19 | 12 | 2023-05-20 | 9
TE018 | 2023-05-17 | 9 | 2023-05-18 | 12 | 2023-05-20 | 9
TE010 | 2023-05-18 | 6 | 2023-05-19 | 12 | 2023-05-20 | 5
TE09 | 2023-05-18 | 6 | 2023-05-19 | 10 | 2023-05-20 | 6
TE07 | 2023-05-18 | 6 | 2023-05-19 | 12 | 2023-05-23 | 4
TE06 | 2023-05-18 | 6 | 2023-05-19 | 3 | 2023-05-23 | 4
TE08 | 2023-05-19 | 8 | 2023-05-23 | 10 | 2023-05-26 | 6
TE01 | 2023-05-22 | 7 | 2023-05-23 | 6 | 2023-05-25 | 12
TE02 | 2023-05-22 | 7 | 2023-05-23 | 6 | 2023-05-25 | 6
TE03 | 2023-05-22 | 7 | 2023-05-23 | 8 | 2023-05-25 | 5
TE04 | 2023-05-22 | 7 | 2023-05-23 | 8 | 2023-05-25 | 6
TE05 | 2023-05-22 | 8 | 2023-05-23 | 4 | 2023-05-25 | 7
TE203 | 2023-05-24 | 12 | 2023-05-25 | 5 | 2023-05-26 | 15
TE204 | 2023-05-24 | 8 | 2023-05-25 | 5 | 2023-05-26 | 7
TE207 | 2023-05-24 | 10 | 2023-05-25 | 3 | 2023-05-26 | 13
TE208 | 2023-05-24 | 9 | 2023-05-25 | 5 | 2023-05-26 | 12
TE205 | 2023-05-25 | 8 | 2023-05-26 | 3 | 2023-05-26 | 2
TE206 | 2023-05-25 | 9 | 2023-05-26 | 10 | 2023-05-26 | 10
TE182 | 2023-05-26 | 9 | 2023-05-30 | 3 | 2023-05-31 | 7
TE177 | 2023-05-26 | 6 | 2023-05-30 | 3 | 2023-05-31 | 7
TE178 | 2023-05-26 | 9 | 2023-05-30 | 3 | 2023-05-31 | 5
TE179 | 2023-05-26 | 11 | 2023-05-30 | 2 | 2023-05-31 | 4
TE180 | 2023-05-26 | 6 | 2023-05-30 | 2 | 2023-05-31 | 4
TE181 | 2023-05-26 | 8 | 2023-05-30 | 2 | 2023-05-31 | 5
TE176 | 2023-05-29 | 7 | 2023-05-30 | 7 | 2023-05-31 | 3
TE175 | 2023-05-29 | 7 | 2023-05-30 | 2 | 2023-05-31 | 8
TE174 | 2023-05-29 | 7 | 2023-05-30 | 2 | 2023-05-31 | 9
TD01 | 2023-04-24 | 9 | 2023-04-25 | 6 | 2023-04-26 | 4
TD02 | 2023-04-24 | 9 | 2023-04-25 | 6 | 2023-04-26 | 4
TD03 | 2023-04-24 | 9 | 2023-04-25 | 6 | 2023-04-26 | 4
TD04 | 2023-04-24 | 9 | 2023-04-25 | 6 | 2023-04-26 | 4
TD05 | 2023-04-24 | 9 | 2023-04-25 | 6 | 2023-04-26 | 4
TD216 | 2023-04-26 | 10 | 2023-04-27 | 10 | 2023-04-28 | 6
TD217 | 2023-04-27 | 12 | 2023-04-28 | 12 | 2023-04-28 | 6
TD218 | 2023-04-27 | 12 | 2023-04-28 | 12 | 2023-04-28 | 6
TD203 | 2023-04-27 | 12 | 2023-04-28 | 12 | 2023-04-28 | 6
TD204 | 2023-05-09 | 15 | 2023-05-10 | 5 | 2023-05-11 | 9
TD205 | 2023-05-09 | 13 | 2023-05-10 | 5 | 2023-05-11 | 9
TD206 | 2023-05-09 | 10 | 2023-05-10 | 5 | 2023-05-11 | 9
TD207 | 2023-05-09 | 10 | 2023-05-10 | 5 | 2023-05-11 | 9
TD208 | 2023-05-09 | 12 | 2023-05-10 | 5 | 2023-05-11 | 9
TD184 | 2023-05-09 | 12 | 2023-05-10 | 5 | 2023-05-11 | 9
TD185 | 2023-05-12 | 8 | 2023-05-15 | 3 | 2023-05-16 | 2
TD186 | 2023-05-12 | 8 | 2023-05-15 | 8 | 2023-05-16 | 10
TD181 | 2023-05-12 | 8 | 2023-05-15 | 12 | 2023-05-16 | 9
TD182 | 2023-05-15 | 9 | 2023-05-16 | 11 | 2023-05-17 | 10
TD183 | 2023-05-15 | 8 | 2023-05-16 | 12 | 2023-05-17 | 5
TD19 | 2023-05-15 | 8 | 2023-05-16 | 12 | 2023-05-17 | 9
TD20 | 2023-05-16 | 6 | 2023-05-17 | 3 | 2023-05-19 | 6
TD21 | 2023-05-16 | 7 | 2023-05-17 | 3 | 2023-05-18 | 12
TD22 | 2023-05-16 | 6 | 2023-05-17 | 3 | 2023-05-18 | 12
TD23 | 2023-05-16 | 8 | 2023-05-17 | 4 | 2023-05-19 | 6

## Protensão faces leste-oest-sul (hidden)
s | ELEVAÇÃO | LAMELA | PROJETO | REVISÃO | ELEVAÇÃO | PRÉ-FURO | CAMISA | PERFURAÇÃO | INSTALAÇÃO DOS TIRANTES | 1ª INJEÇÃO | 2ª INJEÇÃO | PROTENSÃO | OBSERVAÇÃO
TA.001 | ELEVAÇÃO OESTE | LM.1 | DE-2.37.02.00/6H1-012-R0 | R0 | 730.8 |  | Sim | 2022-05-02 | 2022-05-02 | 2022-05-04 | 2022-05-05 | 2022-05-18 | ELEVAÇÃO OESTE
TA.002 | ELEVAÇÃO OESTE | LM.2 | DE-2.37.02.00/6H1-012-R0 | R0 | 730.8 |  | Sim | 2022-05-03 | 2022-05-03 | 2022-05-04 | 2022-05-05 | 2022-05-18 | ELEVAÇÃO OESTE
TA.003 | ELEVAÇÃO OESTE | LM.3 | DE-2.37.02.00/6H1-012-R0 | R0 | 730.8 |  | Sim | 2022-05-05 | 2022-05-05 | 2022-05-06 | 2022-05-07 | 2022-05-18 | ELEVAÇÃO OESTE
TA.004 | ELEVAÇÃO OESTE | LM.3 | DE-2.37.02.00/6H1-012-R0 | R0 | 730.8 |  | Sim | 2022-05-03 | 2022-05-03 | 2022-05-04 | 2022-05-05 | 2022-05-18 | ELEVAÇÃO OESTE
TA.005 | ELEVAÇÃO OESTE | LM.4 | DE-2.37.02.00/6H1-012-R0 | R0 | 730.8 |  | Sim | 2022-05-03 | 2022-05-03 | 2022-05-04 | 2022-05-05 | 2022-05-18 | ELEVAÇÃO OESTE
TA.006 | ELEVAÇÃO OESTE | LM.5 | DE-2.37.02.00/6H1-012-R0 | R0 | 730.8 |  | Sim | 2022-05-03 | 2022-05-03 | 2022-05-04 | 2022-05-05 | 2022-05-18 | ELEVAÇÃO OESTE | LEGENDA | ELEVAÇÃO OESTE
TA.007 | ELEVAÇÃO OESTE | LM.6 | DE-2.37.02.00/6H1-012-R0 | R0 | 730.8 |  | Sim | 2022-05-04 | 2022-05-04 | 2022-05-06 | 2022-05-07 | 2022-05-18 | ELEVAÇÃO OESTE |  | ELEVAÇÃO LESTE
TA.008 | ELEVAÇÃO OESTE | LM.7 | DE-2.37.02.00/6H1-012-R0 | R0 | 730.8 |  | Sim | 2022-05-04 | 2022-05-04 | 2022-05-06 | 2022-05-07 | 2022-05-19 | ELEVAÇÃO OESTE |  | ELEVAÇÃO SUL
TA.009 | ELEVAÇÃO OESTE | LM.8 | DE-2.37.02.00/6H1-012-R0 | R0 | 730.8 |  | Sim | 2022-05-04 | 2022-05-04 | 2022-05-06 | 2022-05-07 | 2022-05-19 | ELEVAÇÃO OESTE
TA.010 | ELEVAÇÃO OESTE | LM.8 | DE-2.37.02.00/6H1-012-R0 | R0 | 730.8 |  | Sim | 2022-05-11 | 2022-05-11 | 2022-05-12 | 2022-05-13 | 2022-05-23 | ELEVAÇÃO OESTE
TA.011 | ELEVAÇÃO OESTE | LM.9 | DE-2.37.02.00/6H1-012-R0 | R0 | 730.8 |  | Sim | 2022-05-11 | 2022-05-11 | 2022-05-12 | 2022-05-13 | 2022-05-23 | ELEVAÇÃO OESTE
TA.012 | ELEVAÇÃO OESTE | LM.9 | DE-2.37.02.00/6H1-012-R0 | R0 | 730.8 |  | Sim | 2022-05-11 | 2022-05-11 | 2022-05-12 | 2022-05-13 | 2022-05-23 | ELEVAÇÃO OESTE
TA.013 | ELEVAÇÃO OESTE | LM.10 | DE-2.37.02.00/6H1-012-R0 | R0 | 729.15 |  | Sim | 2022-05-17 | 2022-05-17 | 2022-05-18 | 2022-05-19 | 2022-05-25 | ELEVAÇÃO OESTE
TA.014 | ELEVAÇÃO OESTE | LM.10 | DE-2.37.02.00/6H1-012-R0 | R0 | 729.15 |  | Sim | 2022-05-16 | 2022-05-16 | 2022-05-18 | 2022-05-19 | 2022-05-25 | ELEVAÇÃO OESTE
TA.015 | ELEVAÇÃO OESTE | LM.11 | DE-2.37.02.00/6H1-012-R0 | R0 | 729.15 |  | Sim | 2022-05-14 | 2022-05-14 | 2022-05-17 | 2022-05-18 | 2022-05-25 | ELEVAÇÃO OESTE
TA.016 | ELEVAÇÃO OESTE | LM.12 | DE-2.37.02.00/6H1-012-R0 | R0 | 729.15 |  | Sim | 2022-05-14 | 2022-05-14 | 2022-05-17 | 2022-05-18 | 2022-05-25 | ELEVAÇÃO OESTE
TA.017 | ELEVAÇÃO OESTE | LM.13 | DE-2.37.02.00/6H1-012-R0 | R0 | 729.15 |  | Sim | 2022-05-28 | 2022-05-28 | 2022-05-30 | 2022-05-31 | 2022-06-06 | ELEVAÇÃO OESTE
TA.018 | ELEVAÇÃO OESTE | LM.14 | DE-2.37.02.00/6H1-012-R0 | R0 | 729.15 |  | Sim | 2022-05-24 | 2022-05-24 | 2022-05-26 | 2022-05-27 | 2022-05-31 | ELEVAÇÃO OESTE
TA.019 | ELEVAÇÃO OESTE | LM.14 | DE-2.37.02.00/6H1-012-R0 | R0 | 729.15 |  | Sim | 2022-05-24 | 2022-05-24 | 2022-05-26 | 2022-05-27 | 2022-05-31 | ELEVAÇÃO OESTE
TA.020 | ELEVAÇÃO OESTE | LM.15 | DE-2.37.02.00/6H1-012-R0 | R0 | 729.15 |  | Sim | 2022-05-25 | 2022-05-25 | 2022-05-26 | 2022-05-27 | 2022-05-31 | ELEVAÇÃO OESTE
TA.021 | ELEVAÇÃO OESTE | LM.16 | DE-2.37.02.00/6H1-012-R0 | R0 | 729.15 |  | Sim | 2022-05-25 | 2022-05-25 | 2022-05-26 | 2022-05-27 | 2022-05-31 | ELEVAÇÃO OESTE
TA.022 | ELEVAÇÃO OESTE | LM.21 | DE-2.37.02.00/6H1-012-R0 | R0 | 729.15 |  | Sim | 2022-05-28 | 2022-05-28 | 2022-05-30 | 2022-05-31 | 2022-06-07 | ELEVAÇÃO OESTE
TA.023 | ELEVAÇÃO OESTE | LM.22 | DE-2.37.02.00/6H1-012-R0 | R0 | 729.15 |  | Sim | 2022-05-27 | 2022-05-27 | 2022-05-30 | 2022-05-31 | 2022-06-07 | ELEVAÇÃO OESTE
TA.024 | ELEVAÇÃO OESTE | LM.23 | DE-2.37.02.00/6H1-012-R0 | R0 | 729.15 |  | Sim | 2022-05-27 | 2022-05-27 | 2022-05-30 | 2022-05-31 | 2022-06-07 | ELEVAÇÃO OESTE
TA.025 | ELEVAÇÃO OESTE | LM.23 | DE-2.37.02.00/6H1-012-R0 | R0 | 729.15 |  | Sim | 2022-05-27 | 2022-05-27 | 2022-05-30 | 2022-05-31 | 2022-06-07 | ELEVAÇÃO OESTE
TA.026 | ELEVAÇÃO OESTE | LM.24 | DE-2.37.02.00/6H1-012-R0 | R0 | 729.15 |  | Sim | 2022-05-26 | 2022-05-26 | 2022-05-30 | 2022-05-31 | 2022-06-07 | ELEVAÇÃO OESTE
TA.027 | ELEVAÇÃO OESTE | LM.25 | DE-2.37.02.00/6H1-012-R0 | R0 | 729.15 |  | Sim | 2022-05-26 | 2022-05-26 | 2022-05-27 | 2022-05-30 | 2022-06-07 | ELEVAÇÃO OESTE
TA.028 | ELEVAÇÃO OESTE | LM.26 | DE-2.37.02.00/6H1-012-R0 | R0 | 729.15 |  | Sim | 2022-05-26 | 2022-05-26 | 2022-05-27 | 2022-05-30 | 2022-06-07 | ELEVAÇÃO OESTE
TA.029 | ELEVAÇÃO OESTE | LM.37 | DE-2.37.02.00/6H1-012-R0 | R0 | 729.15 |  | Sim | 2022-08-26 | 2022-08-26 | 2022-08-29 | 2022-08-31 | 2022-09-05 | ELEVAÇÃO OESTE
TA.030 | ELEVAÇÃO OESTE |  | DE-2.37.02.00/6H1-012-R0 | R0 | 729.15 |  | Não | 2022-08-27 | 2022-08-27 | 2022-08-29 | 2022-08-31 | 2022-09-05 | ELEVAÇÃO OESTE
TA.031 | ELEVAÇÃO OESTE |  | DE-2.37.02.00/6H1-012-R1 | R0 | 730.15 |  | Não | 2022-08-27 | 2022-08-27 | 2022-08-29 | 2022-08-31 | 2022-09-05 | ELEVAÇÃO OESTE
TA.032 | ELEVAÇÃO OESTE |  | DE-2.37.02.00/6H1-012-R2 | R0 | 731.15 |  | Não | 2022-08-27 | 2022-08-27 | 2022-08-29 | 2022-08-30 | 2022-09-05 | ELEVAÇÃO OESTE
TA.033 | ELEVAÇÃO OESTE |  | DE-2.37.02.00/6H1-012-R3 | R0 | 732.15 |  | Não | 2022-08-27 | 2022-08-27 | 2022-08-29 | 2022-08-30 | 2022-09-08 | ELEVAÇÃO OESTE
TA.034 | ELEVAÇÃO OESTE |  | DE-2.37.02.00/6H1-012-R4 | R0 | 733.15 |  | Não | 2022-08-27 | 2022-08-27 | 2022-08-29 | 2022-08-31 | 2022-09-08 | ELEVAÇÃO OESTE
TA.035 | ELEVAÇÃO OESTE |  | DE-2.37.02.00/6H1-012-R5 | R1 | 734.15 |  | Não | 2022-08-27 | 2022-08-27 | 2022-08-30 | 2022-08-31 | 2022-09-08 | ELEVAÇÃO OESTE
TA.036 | ELEVAÇÃO OESTE |  | DE-2.37.02.00/6H1-012-R5 | R2 | 734.15 |  | Não | 2022-08-29 | 2022-08-29 | 2022-08-30 | 2022-08-31 | 2022-09-05 | ELEVAÇÃO OESTE
TA.037 | ELEVAÇÃO OESTE |  | DE-2.37.02.00/6H1-012-R5 | R3 | 734.15 |  | Não | 2022-08-29 | 2022-08-29 | 2022-08-30 | 2022-08-31 | 2022-09-05 | ELEVAÇÃO OESTE
TA.038 | ELEVAÇÃO OESTE |  | DE-2.37.02.00/6H1-012-R5 | R4 | 734.15 |  | Não | 2022-08-29 | 2022-08-29 | 2022-08-30 | 2022-08-31 | 2022-09-06 | ELEVAÇÃO OESTE
TA.039 | ELEVAÇÃO OESTE |  | DE-2.37.02.00/6H1-012-R5 | R5 | 734.15 |  | Não | 2022-08-29 | 2022-08-29 | 2022-08-30 | 2022-09-01 | 2022-09-06 | ELEVAÇÃO OESTE
TA.040 | ELEVAÇÃO OESTE |  | DE-2.37.02.00/6H1-012-R5 | R5 | 734.15 |  | Não | 2022-08-30 | 2022-08-30 | 2022-08-31 | 2022-09-01 | 2022-09-06 | ELEVAÇÃO OESTE
TA.041 | ELEVAÇÃO OESTE |  | DE-2.37.02.00/6H1-012-R5 | R5 | 734.15 |  | Não | 2022-08-30 | 2022-08-30 | 2022-08-31 | 2022-09-01 | 2022-09-06 | ELEVAÇÃO OESTE
TA.042 | ELEVAÇÃO OESTE |  | DE-2.37.02.00/6H1-012-R5 | R5 | 734.15 |  | Não | 2022-08-30 | 2022-08-30 | 2022-08-31 | 2022-09-01 | 2022-09-06 | ELEVAÇÃO OESTE
TA.046 | ELEVAÇÃO LESTE |  | DE-2.37.02.00/6H1-012-R0 | R0 | 729.15 |  | Sim | 2022-08-19 | 2022-08-19 | 2022-08-22 | 2022-08-24 | 2022-08-30 | ELEVAÇÃO LESTE
TA.047 | ELEVAÇÃO LESTE |  | DE-2.37.02.00/6H1-012-R0 | R0 | 729.15 |  | Sim | 2022-08-20 | 2022-08-20 | 2022-08-22 | 2022-08-24 | 2022-08-30 | ELEVAÇÃO LESTE
TA.048 | ELEVAÇÃO LESTE |  | DE-2.37.02.00/6H1-012-R0 | R0 | 729.15 |  | Sim | 2022-08-20 | 2022-08-20 | 2022-08-22 | 2022-08-24 | 2022-08-30 | ELEVAÇÃO LESTE
TA.049 | ELEVAÇÃO LESTE |  | DE-2.37.02.00/6H1-012-R0 | R0 | 729.15 |  | Sim | 2022-08-19 | 2022-08-19 | 2022-08-22 | 2022-08-24 | 2022-08-29 | ELEVAÇÃO LESTE
TA.050 | ELEVAÇÃO LESTE |  | DE-2.37.02.00/6H1-012-R0 | R0 | 729.15 |  | Sim | 2022-08-19 | 2022-08-19 | 2022-08-22 | 2022-08-24 | 2022-08-29 | ELEVAÇÃO LESTE
TA.051 | ELEVAÇÃO LESTE |  | DE-2.37.02.00/6H1-012-R0 | R0 | 729.15 |  | Sim | 2022-08-18 | 2022-08-18 | 2022-08-22 | 2022-08-24 | 2022-08-29 | ELEVAÇÃO LESTE
TA.052 | ELEVAÇÃO LESTE |  | DE-2.37.02.00/6H1-012-R0 | R0 | 729.15 |  | Sim | 2022-08-18 | 2022-08-18 | 2022-08-19 | 2022-08-23 | 2022-08-29 | ELEVAÇÃO LESTE
TA.053 | ELEVAÇÃO LESTE |  | DE-2.37.02.00/6H1-012-R0 | R0 | 729.15 |  | Sim | 2022-08-18 | 2022-08-18 | 2022-08-19 | 2022-08-23 | 2022-08-29 | ELEVAÇÃO LESTE
TA.054 | ELEVAÇÃO LESTE | LM.122 | DE-2.37.02.00/6H1-012-R0 | R0 | 729.15 |  | Sim | 2022-08-17 | 2022-08-17 | 2022-08-23 | 2022-08-24 | 2022-08-27 | ELEVAÇÃO LESTE
TA.055 | ELEVAÇÃO LESTE | LM.122 | DE-2.37.02.00/6H1-012-R0 | R0 | 729.15 |  | Sim | 2022-08-22 | 2022-08-22 | 2022-08-23 | 2022-08-24 | 2022-08-27 | ELEVAÇÃO LESTE
TA.056 | ELEVAÇÃO LESTE | LM.121 | DE-2.37.02.00/6H1-012-R0 | R0 | 729.15 |  | Sim | 2022-08-17 | 2022-08-17 | 2022-08-19 | 2022-08-23 | 2022-08-27 | ELEVAÇÃO LESTE
TA.057 | ELEVAÇÃO LESTE | LM.120 | DE-2.37.02.00/6H1-012-R0 | R0 | 729.15 |  | Sim | 2022-08-16 | 2022-08-17 | 2022-08-23 | 2022-08-24 | 2022-08-27 | ELEVAÇÃO LESTE
TA.058 | ELEVAÇÃO LESTE | LM.119 | DE-2.37.02.00/6H1-012-R0 | R0 | 729.15 |  | Sim | 2022-08-22 | 2022-08-22 | 2022-08-23 | 2022-08-24 | 2022-08-27 | ELEVAÇÃO LESTE
TA.059 | ELEVAÇÃO LESTE | LM.99 | DE-2.37.02.00/6H1-012-R0 | R0 | 729.15 |  | Sim | 2022-04-20 | 2022-04-20 | 2022-04-22 | 2022-04-23 | 2022-04-29 | ELEVAÇÃO LESTE
TA.060 | ELEVAÇÃO LESTE | LM.98 | DE-2.37.02.00/6H1-012-R0 | R0 | 729.15 |  | Sim | 2022-04-20 | 2022-04-20 | 2022-04-22 | 2022-04-25 | 2022-04-29 | ELEVAÇÃO LESTE
TA.061 | ELEVAÇÃO LESTE | LM.97 | DE-2.37.02.00/6H1-012-R0 | R0 | 729.15 |  | Sim | 2022-04-22 | 2022-04-22 | 2022-04-25 | 2022-04-26 | 2022-05-05 | ELEVAÇÃO LESTE
TA.062 | ELEVAÇÃO LESTE | LM.97 | DE-2.37.02.00/6H1-012-R0 | R0 | 729.15 |  | Sim | 2022-04-22 | 2022-04-22 | 2022-04-26 | 2022-04-27 | 2022-05-05 | ELEVAÇÃO LESTE
TA.063 | ELEVAÇÃO LESTE | LM.96 | DE-2.37.02.00/6H1-012-R0 | R0 | 729.15 |  | Sim | 2022-04-23 | 2022-04-23 | 2022-04-25 | 2022-04-26 | 2022-05-05 | ELEVAÇÃO LESTE
TA.064 | ELEVAÇÃO LESTE | LM.95 | DE-2.37.02.00/6H1-012-R0 | R0 | 729.15 |  | Sim | 2022-04-23 | 2022-04-23 | 2022-04-26 | 2022-04-27 | 2022-05-05 | ELEVAÇÃO LESTE
TA.065 | ELEVAÇÃO LESTE | LM.94 | DE-2.37.02.00/6H1-012-R0 | R0 | 729.15 |  | Sim | 2022-04-25 | 2022-04-25 | 2022-04-26 | 2022-04-27 | 2022-05-05 | ELEVAÇÃO LESTE
TA.066 | ELEVAÇÃO LESTE | LM.93 | DE-2.37.02.00/6H1-012-R0 | R0 | 729.15 |  | Sim | 2022-04-25 | 2022-04-25 | 2022-04-27 | 2022-04-28 | 2022-05-05 | ELEVAÇÃO LESTE
TA.067 | ELEVAÇÃO LESTE | LM.92 | DE-2.37.02.00/6H1-012-R0 | R0 | 729.15 |  | Sim | 2022-04-26 | 2022-04-26 | 2022-04-28 | 2022-04-29 | 2022-05-17 | ELEVAÇÃO LESTE
TA.068 | ELEVAÇÃO LESTE | LM.91 | DE-2.37.02.00/6H1-012-R0 | R0 | 729.15 |  | Sim | 2022-04-27 | 2022-04-27 | 2022-04-28 | 2022-05-02 | 2022-05-17 | ELEVAÇÃO LESTE
TA.069 | ELEVAÇÃO LESTE | LM.91 | DE-2.37.02.00/6H1-012-R0 | R0 | 729.15 |  | Sim | 2022-04-27 | 2022-04-27 | 2022-04-29 | 2022-05-02 | 2022-05-17 | ELEVAÇÃO LESTE
TA.070 | ELEVAÇÃO LESTE | LM.90 | DE-2.37.02.00/6H1-012-R0 | R0 | 729.15 |  | Sim | 2022-04-26 | 2022-04-26 | 2022-04-29 | 2022-05-02 | 2022-05-17 | ELEVAÇÃO LESTE
TA.071 | ELEVAÇÃO LESTE | LM.89 | DE-2.37.02.00/6H1-012-R0 | R0 | 729.15 |  | Sim | 2022-04-26 | 2022-04-26 | 2022-04-29 | 2022-05-02 | 2022-05-17 | ELEVAÇÃO LESTE
TA.072 | ELEVAÇÃO LESTE | LM.88 | DE-2.37.02.00/6H1-012-R0 | R0 | 729.15 |  | Sim | 2022-04-28 | 2022-04-28 | 2022-05-02 | 2022-05-03 | 2022-05-17 | ELEVAÇÃO LESTE
TA.073 | ELEVAÇÃO LESTE | VIGA COROAMENTO | DE-2.37.02.00/6H1-012-R0 | R0 | 733.1 |  | Sim | 2022-04-19 | 2022-04-19 | 2022-04-20 | 2022-04-22 | 2022-04-29 | ELEVAÇÃO LESTE
TA.074 | ELEVAÇÃO LESTE | VIGA COROAMENTO | DE-2.37.02.00/6H1-012-R0 | R0 | 733.1 |  | Sim | 2022-04-29 | 2022-04-29 | 2022-05-02 | 2022-05-03 | 2022-05-20 | ELEVAÇÃO LESTE
TA.075 | ELEVAÇÃO LESTE | VIGA COROAMENTO | DE-2.37.02.00/6H1-012-R0 | R0 | 733.1 |  | Sim | 2022-04-28 | 2022-04-28 | 2022-05-02 | 2022-05-03 | 2022-05-20 | ELEVAÇÃO LESTE
TA.076 | ELEVAÇÃO SUL | LM.1 | DE-2.37.02.00/6H1-010-RA | RA | 730.8 |  | Sim | 2022-05-05 | 2022-05-05 | 2022-05-10 | 2022-05-11 | 2022-05-19 | ELEVAÇÃO SUL
TA.077 | ELEVAÇÃO SUL | LM.68 | DE-2.37.02.00/6H1-010-RA | RA | 730.8 |  | Sim | 2022-05-07 | 2022-05-07 | 2022-05-10 | 2022-05-11 | 2022-05-19 | ELEVAÇÃO SUL
TA.078 | ELEVAÇÃO SUL | LM.68 | DE-2.37.02.00/6H1-010-RA | RA | 730.8 |  | Sim | 2022-05-07 | 2022-05-07 | 2022-05-10 | 2022-05-11 | 2022-05-19 | ELEVAÇÃO SUL
TA.079 | ELEVAÇÃO SUL | LM.69 | DE-2.37.02.00/6H1-010-RA | RA | 730.8 |  | Sim | 2022-05-09 | 2022-05-09 | 2022-05-10 | 2022-05-11 | 2022-05-19 | ELEVAÇÃO SUL
TA.080 | ELEVAÇÃO SUL | LM.70 | DE-2.37.02.00/6H1-010-RA | RA | 730.8 |  | Sim | 2022-05-09 | 2022-05-09 | 2022-05-10 | 2022-05-11 | 2022-05-19 | ELEVAÇÃO SUL
TA.081 | ELEVAÇÃO SUL | LM.71 | DE-2.37.02.00/6H1-010-RA | RA | 730.8 |  | Sim | 2022-05-09 | 2022-05-09 | 2022-05-10 | 2022-05-11 | 2022-05-19 | ELEVAÇÃO SUL
TA.082 | ELEVAÇÃO SUL | LM.72 | DE-2.37.02.00/6H1-010-RA | RA | 730.8 |  | Sim | 2022-05-10 | 2022-05-10 | 2022-05-11 | 2022-05-12 | 2022-05-19 | ELEVAÇÃO SUL
TA.083 | ELEVAÇÃO SUL | LM.73 | DE-2.37.02.00/6H1-010-RA | RA | 730.8 |  | Sim | 2022-05-10 | 2022-05-10 | 2022-05-11 | 2022-05-12 | 2022-05-19 | ELEVAÇÃO SUL
TA.084 | ELEVAÇÃO SUL | LM.74 | DE-2.37.02.00/6H1-010-RA | RA | 730.8 |  | Sim | 2022-05-10 | 2022-05-10 | 2022-05-11 | 2022-05-12 | 2022-05-19 | ELEVAÇÃO SUL
TA.085 | ELEVAÇÃO SUL | LM.75 | DE-2.37.02.00/6H1-010-RA | RA | 730.8 |  | Sim | 2022-05-10 | 2022-05-10 | 2022-05-11 | 2022-05-12 | 2022-05-19 | ELEVAÇÃO SUL
TA.086 | ELEVAÇÃO SUL | LM.76 | DE-2.37.02.00/6H1-010-RA | RA | 730.8 |  |  | 2022-05-30 | 2022-05-30 | 2022-05-31 | 2022-06-01 | 2022-06-08 | ELEVAÇÃO SUL
TA.087 | ELEVAÇÃO SUL | LM.76 | DE-2.37.02.00/6H1-010-RA | RA | 730.8 |  |  | 2022-05-30 | 2022-05-30 | 2022-05-31 | 2022-06-01 | 2022-06-08 | ELEVAÇÃO SUL
TA.088 | ELEVAÇÃO SUL | LM.77 | DE-2.37.02.00/6H1-010-RA | RA | 730.8 |  |  | 2022-05-30 | 2022-05-30 | 2022-05-31 | 2022-06-01 | 2022-06-08 | ELEVAÇÃO SUL
TB.001 | ELEVAÇÃO LESTE |  |  |  | 726.8 |  |  | 2022-07-12 | 2022-07-12 | 2022-07-14 | 2022-07-15 | 2022-07-21 | ELEVAÇÃO SUL
TB.002 | ELEVAÇÃO LESTE |  |  |  | 726.8 |  |  | 2022-06-25 | 2022-06-25 | 2022-06-27 | 2022-06-28 | 2022-07-12 | ELEVAÇÃO LESTE
TB.003 | ELEVAÇÃO LESTE |  |  |  | 726.8 |  |  | 2022-06-25 | 2022-06-25 | 2022-06-28 | 2022-06-29 | 2022-07-11 | ELEVAÇÃO LESTE
TB.004 | ELEVAÇÃO LESTE |  |  |  | 726.8 |  |  | 2022-06-28 | 2022-06-28 | 2022-06-29 | 2022-06-30 | 2022-07-11 | ELEVAÇÃO LESTE
TB.005 | ELEVAÇÃO LESTE |  |  |  | 726.8 |  |  | 2022-06-24 | 2022-06-24 | 2022-06-28 | 2022-06-29 | 2022-07-11 | ELEVAÇÃO LESTE
TB.006 | ELEVAÇÃO LESTE |  |  |  | 726.8 |  |  | 2022-06-24 | 2022-06-24 | 2022-06-27 | 2022-06-28 | 2022-07-11 | ELEVAÇÃO LESTE
TB.007 | ELEVAÇÃO LESTE |  |  |  | 726.8 |  |  | 2022-06-24 | 2022-06-24 | 2022-06-27 | 2022-06-28 | 2022-07-11 | ELEVAÇÃO LESTE
TB.008 | ELEVAÇÃO LESTE |  |  |  | 726.8 |  |  | 2022-06-24 | 2022-06-24 | 2022-06-25 | 2022-06-27 | 2022-06-30 | ELEVAÇÃO LESTE
TB.009 | ELEVAÇÃO LESTE |  |  |  | 726.8 |  |  | 2022-06-24 | 2022-06-24 | 2022-06-25 | 2022-06-27 | 2022-06-30 | ELEVAÇÃO LESTE
TB.010 | ELEVAÇÃO LESTE |  |  |  | 726.8 |  |  | 2022-06-23 | 2022-06-23 | 2022-06-24 | 2022-06-25 | 2022-06-30 | ELEVAÇÃO LESTE
TB.011 | ELEVAÇÃO LESTE |  |  |  | 726.8 |  |  | 2022-06-23 | 2022-06-23 | 2022-06-24 | 2022-06-25 | 2022-06-30 | ELEVAÇÃO LESTE
TB.012 | ELEVAÇÃO LESTE |  |  |  | 726.8 |  |  | 2022-06-23 | 2022-06-23 | 2022-06-24 | 2022-06-25 | 2022-06-30 | ELEVAÇÃO LESTE
TB.013 | ELEVAÇÃO LESTE |  |  |  | 726.8 |  |  | 2022-07-11 | 2022-07-11 | 2022-07-14 | 2022-07-15 | 2022-07-21 | ELEVAÇÃO LESTE
TB.014 | ELEVAÇÃO LESTE |  |  |  | 726.8 |  |  | 2022-06-29 | 2022-06-29 | 2022-06-30 | 2022-07-01 | 2022-07-21 | ELEVAÇÃO LESTE
TB.015 | ELEVAÇÃO LESTE |  |  |  | 726.8 |  |  | 2022-06-29 | 2022-06-29 | 2022-06-30 | 2022-07-01 | 2022-07-21 | ELEVAÇÃO LESTE
TB.016 | ELEVAÇÃO LESTE |  |  |  | 726.8 |  |  | 2022-07-11 | 2022-07-11 | 2022-07-14 | 2022-07-15 | 2022-07-21 | ELEVAÇÃO LESTE
TB.017 | ELEVAÇÃO LESTE |  |  |  | 726.8 |  |  | 2022-07-11 | 2022-07-11 | 2022-07-14 | 2022-07-15 | 2022-07-21 | ELEVAÇÃO LESTE
TB.018 | ELEVAÇÃO LESTE |  |  |  | 726.8 |  |  | 2022-07-08 | 2022-07-08 | 2022-07-15 | 2022-07-16 | 2022-07-21 | ELEVAÇÃO LESTE
TB.019 | ELEVAÇÃO LESTE |  |  |  | 726.8 |  |  | 2022-07-12 | 2022-07-12 | 2022-07-15 | 2022-07-16 | 2022-07-21 | ELEVAÇÃO LESTE
TB.020 | ELEVAÇÃO LESTE |  |  |  | 726.8 |  |  | 2022-07-12 | 2022-07-12 | 2022-07-15 | 2022-07-16 | 2022-07-21 | ELEVAÇÃO LESTE
TC.016 | ELEVAÇÃO OESTE | LM.9 | DE-2.37.02.00/6H1-012-R0 | R0 | 722.9 |  |  | 2022-09-23 | 2022-09-23 | 2022-09-26 |  |  | ELEVAÇÃO OESTE
TC.017 | ELEVAÇÃO OESTE | LM.9 | DE-2.37.02.00/6H1-012-R0 | R0 | 722.9 |  |  | 2022-09-22 | 2022-09-22 | 2022-09-27 |  |  | ELEVAÇÃO OESTE
TC.018 | ELEVAÇÃO OESTE | LM.9 | DE-2.37.02.00/6H1-012-R0 | R0 | 722.9 |  |  | 2022-09-23 | 2022-09-23 | 2022-09-27 |  |  | ELEVAÇÃO OESTE
TC.019 | [7 empty] | 2022-09-22 | 2022-09-22 | 2022-09-27 |  |  | ELEVAÇÃO OESTE
TC.020 | ELEVAÇÃO OESTE | LM.9 | DE-2.37.02.00/6H1-012-R0 | R0 | 722.9 |  |  | 2022-09-23 | 2022-09-23 | 2022-09-27 |  |  | ELEVAÇÃO OESTE
TC.021 | ELEVAÇÃO OESTE | LM.9 | DE-2.37.02.00/6H1-012-R0 | R0 | 722.9 |  |  | 2022-09-22 | 2022-09-22 | 2022-09-27 |  |  | ELEVAÇÃO OESTE
TC.022 | ELEVAÇÃO OESTE | LM.9 | DE-2.37.02.00/6H1-012-R0 | R0 | 722.9 |  |  | 2022-09-23 | 2022-09-23 | 2022-09-27 |  |  | ELEVAÇÃO OESTE
TC.023 | ELEVAÇÃO OESTE | LM.10 | DE-2.37.02.00/6H1-012-R0 | R0 | 722.9 |  |  | 2022-07-08 | 2022-07-08 | 2022-07-11 | 2022-07-12 | 2022-07-19 | ELEVAÇÃO OESTE
TC.024 | ELEVAÇÃO OESTE | LM.10 | DE-2.37.02.00/6H1-012-R0 | R0 | 722.9 |  |  | 2022-07-04 | 2022-07-04 | 2022-07-06 | 2022-07-07 | 2022-07-19 | ELEVAÇÃO OESTE
TC.025 | ELEVAÇÃO OESTE | LM.10 | DE-2.37.02.00/6H1-012-R0 | R0 | 722.9 |  |  | 2022-07-05 | 2022-07-05 | 2022-07-06 | 2022-07-07 | 2022-07-19 | ELEVAÇÃO OESTE
TC.026 | ELEVAÇÃO OESTE | LM.11 | DE-2.37.02.00/6H1-012-R0 | R0 | 722.9 |  |  | 2022-07-04 | 2022-07-04 | 2022-07-06 | 2022-07-07 | 2022-07-19 | ELEVAÇÃO OESTE
TC.027 | ELEVAÇÃO OESTE | LM.11 | DE-2.37.02.00/6H1-012-R0 | R0 | 722.9 |  |  | 2022-07-05 | 2022-07-05 | 2022-07-06 | 2022-07-07 | 2022-07-19 | ELEVAÇÃO OESTE
TC.028 | ELEVAÇÃO OESTE | LM.12 | DE-2.37.02.00/6H1-012-R0 | R0 | 722.9 |  |  | 2022-07-04 | 2022-07-04 | 2022-07-06 | 2022-07-07 | 2022-07-19 | ELEVAÇÃO OESTE
TC.029 | ELEVAÇÃO OESTE | LM.12 | DE-2.37.02.00/6H1-012-R0 | R0 | 722.9 |  |  | 2022-07-05 | 2022-07-05 | 2022-07-07 | 2022-07-08 | 2022-07-19 | ELEVAÇÃO OESTE
TC.030 | ELEVAÇÃO OESTE | LM.13 | DE-2.37.02.00/6H1-012-R0 | R0 | 722.9 |  |  | 2022-07-04 | 2022-07-04 | 2022-07-07 | 2022-07-08 | 2022-07-19 | ELEVAÇÃO OESTE
TC.031 | ELEVAÇÃO OESTE | LM.13 | DE-2.37.02.00/6H1-012-R0 | R0 | 722.9 |  |  | 2022-07-05 | 2022-07-05 | 2022-07-08 | 2022-07-11 | 2022-07-20 | ELEVAÇÃO OESTE
TC.032 | ELEVAÇÃO OESTE | LM.14 | DE-2.37.02.00/6H1-012-R0 | R0 | 722.9 |  |  | 2022-07-04 | 2022-07-04 | 2022-07-08 | 2022-07-11 | 2022-07-20 | ELEVAÇÃO OESTE
TC.033 | ELEVAÇÃO OESTE | LM.14 | DE-2.37.02.00/6H1-012-R0 | R0 | 722.9 |  |  | 2022-07-05 | 2022-07-05 | 2022-07-08 | 2022-07-11 | 2022-07-20 | ELEVAÇÃO OESTE
TC.034 | ELEVAÇÃO OESTE | LM.14 | DE-2.37.02.00/6H1-012-R0 | R0 | 722.9 |  |  | 2022-07-07 | 2022-07-07 | 2022-07-08 | 2022-07-11 | 2022-07-20 | ELEVAÇÃO OESTE
TC.035 | ELEVAÇÃO OESTE | LM.14 | DE-2.37.02.00/6H1-012-R0 | R0 | 722.9 |  |  | 2022-07-04 | 2022-07-04 | 2022-07-08 | 2022-07-11 | 2022-07-20 | ELEVAÇÃO OESTE
TC.036 | ELEVAÇÃO OESTE | LM.15 | DE-2.37.02.00/6H1-012-R0 | R0 | 722.9 |  |  | 2022-07-05 | 2022-07-05 | 2022-07-08 | 2022-07-11 | 2022-07-20 | ELEVAÇÃO OESTE
TC.037 | ELEVAÇÃO OESTE | LM.15 | DE-2.37.02.00/6H1-012-R0 | R0 | 722.9 |  |  | 2022-07-04 | 2022-07-04 | 2022-07-11 | 2022-07-12 | 2022-07-20 | ELEVAÇÃO OESTE
TC.038 | ELEVAÇÃO OESTE | LM.16 | DE-2.37.02.00/6H1-012-R0 | R0 | 722.9 |  |  | 2022-07-04 | 2022-07-04 | 2022-07-11 | 2022-07-12 | 2022-07-20 | ELEVAÇÃO OESTE
TC.039 | ELEVAÇÃO OESTE | LM.16 | DE-2.37.02.00/6H1-012-R0 | R0 | 722.9 |  |  | 2022-07-07 | 2022-07-07 | 2022-07-11 | 2022-07-12 | 2022-07-20 | ELEVAÇÃO OESTE
TC.040 | ELEVAÇÃO OESTE | LM.21 | DE-2.37.02.00/6H1-012-R0 | R0 | 722.9 |  |  | 2022-07-06 | 2022-07-06 | 2022-07-12 | 2022-07-13 | 2022-07-22 | ELEVAÇÃO OESTE
TC.041 | ELEVAÇÃO OESTE | LM.21 | DE-2.37.02.00/6H1-012-R0 | R0 | 722.9 |  |  | 2022-07-06 | 2022-07-06 | 2022-07-12 | 2022-07-13 | 2022-07-22 | ELEVAÇÃO OESTE
TC.042 | ELEVAÇÃO OESTE | LM.22 | DE-2.37.02.00/6H1-012-R0 | R0 | 722.9 |  |  | 2022-07-06 | 2022-07-06 | 2022-07-12 | 2022-07-13 | 2022-07-22 | ELEVAÇÃO OESTE
TC.043 | ELEVAÇÃO OESTE | LM.22 | DE-2.37.02.00/6H1-012-R0 | R0 | 722.9 |  |  | 2022-07-06 | 2022-07-06 | 2022-07-12 | 2022-07-13 | 2022-07-22 | ELEVAÇÃO OESTE
TC.044 | ELEVAÇÃO OESTE | LM.23 | DE-2.37.02.00/6H1-012-R0 | R0 | 722.9 |  |  | 2022-07-06 | 2022-07-06 | 2022-07-12 | 2022-07-13 | 2022-07-22 | ELEVAÇÃO OESTE
TC.045 | ELEVAÇÃO OESTE | LM.23 | DE-2.37.02.00/6H1-012-R0 | R0 | 722.9 |  |  | 2022-07-06 | 2022-07-06 | 2022-07-13 | 2022-07-14 | 2022-07-22 | ELEVAÇÃO OESTE
TC.046 | ELEVAÇÃO OESTE | LM.23 | DE-2.37.02.00/6H1-012-R0 | R0 | 722.9 |  |  | 2022-07-07 | 2022-07-07 | 2022-07-13 | 2022-07-14 | 2022-07-22 | ELEVAÇÃO OESTE
TC.047 | ELEVAÇÃO OESTE | LM.24 | DE-2.37.02.00/6H1-012-R0 | R0 | 722.9 |  |  | 2022-07-07 | 2022-07-07 | 2022-07-13 | 2022-07-14 | 2022-07-22 | ELEVAÇÃO OESTE
TC.048 | ELEVAÇÃO OESTE | LM.24 | DE-2.37.02.00/6H1-012-R0 | R0 | 722.9 |  |  | 2022-07-07 | 2022-07-07 | 2022-07-13 | 2022-07-14 | 2022-07-22 | ELEVAÇÃO OESTE
TC.049 | ELEVAÇÃO OESTE | LM.25 | DE-2.37.02.00/6H1-012-R0 | R0 | 722.9 |  |  | 2022-08-23 | 2022-08-23 | 2022-08-25 | 2022-08-26 | 2022-08-30 | ELEVAÇÃO OESTE
TC.050 | ELEVAÇÃO OESTE | LM.25 | DE-2.37.02.00/6H1-012-R0 | R0 | 722.9 |  |  | 2022-08-23 | 2022-08-23 | 2022-08-25 | 2022-08-26 | 2022-08-30 | ELEVAÇÃO OESTE
TC.053 | [7 empty] | 2022-09-15 | 2022-09-15 | 2022-09-17 | 2022-09-19 |  | ELEVAÇÃO OESTE
TC.054 | [7 empty] | 2022-09-16 | 2022-09-16 | 2022-09-17 | 2022-09-19 |  | ELEVAÇÃO OESTE
TC.055 | [7 empty] | 2022-09-15 | 2022-09-15 | 2022-09-17 | 2022-09-19 | 2022-09-23 | ELEVAÇÃO OESTE
TC.056 | [7 empty] | 2022-09-16 | 2022-09-16 | 2022-09-17 | 2022-09-19 | 2022-09-23 | ELEVAÇÃO OESTE
TC.057 | [7 empty] | 2022-09-15 | 2022-09-15 | 2022-09-17 | 2022-09-19 | 2022-09-23 | ELEVAÇÃO OESTE
TC.058 | [7 empty] | 2022-09-16 | 2022-09-16 | 2022-09-17 | 2022-09-19 | 2022-09-23 | ELEVAÇÃO OESTE
TC.059 | [7 empty] | 2022-09-15 | 2022-09-15 | 2022-09-19 | 2022-09-19 | 2022-09-23 | ELEVAÇÃO OESTE
TC.060 | [7 empty] | 2022-09-16 | 2022-09-16 | 2022-09-19 | 2022-09-21 |  | ELEVAÇÃO OESTE
TC.061 | [7 empty] | 2022-09-15 | 2022-09-15 | 2022-09-19 | 2022-09-21 |  | ELEVAÇÃO OESTE
TC.062 | [7 empty] | 2022-09-16 | 2022-09-16 | 2022-09-19 | 2022-09-21 |  | ELEVAÇÃO OESTE
TC.063 | [7 empty] | 2022-09-15 | 2022-09-15 | 2022-09-19 | 2022-09-21 |  | ELEVAÇÃO OESTE
TC.064 | [7 empty] | 2022-09-16 | 2022-09-16 | 2022-09-19 | 2022-09-21 |  | ELEVAÇÃO OESTE
TC.065 | [7 empty] | 2022-09-15 | 2022-09-15 | 2022-09-19 | 2022-09-21 |  | ELEVAÇÃO OESTE
TC.066 | [7 empty] | 2022-09-22 | 2022-09-22 | 2022-09-23 | 2022-09-24 |  | ELEVAÇÃO OESTE
TC.067 | [7 empty] | 2022-09-21 | 2022-09-21 | 2022-09-23 | 2022-09-24 |  | ELEVAÇÃO OESTE
TC.068 | [7 empty] | 2022-09-22 | 2022-09-22 | 2022-09-23 | 2022-09-24 |  | ELEVAÇÃO OESTE
TC.069 | [7 empty] | 2022-09-21 | 2022-09-21 | 2022-09-23 | 2022-09-24 |  | ELEVAÇÃO OESTE
TC.070 | [7 empty] | 2022-09-22 | 2022-09-22 | 2022-09-23 | 2022-09-24 |  | ELEVAÇÃO OESTE
TC.071 | [7 empty] | 2022-09-21 | 2022-09-21 | 2022-09-23 | 2022-09-24 |  | ELEVAÇÃO OESTE
TC.072 | [7 empty] | 2022-09-22 | 2022-09-22 | 2022-09-23 | 2022-09-24 |  | ELEVAÇÃO OESTE
TC.073 | [7 empty] | 2022-09-21 | 2022-09-21 | 2022-09-23 | 2022-09-24 |  | ELEVAÇÃO OESTE
TC.074 | [7 empty] | 2022-09-22 | 2022-09-22 | 2022-09-23 | 2022-09-24 |  | ELEVAÇÃO OESTE
TC.075 | [7 empty] | 2022-09-21 | 2022-09-21 | 2022-09-22 | 2022-09-24 |  | ELEVAÇÃO OESTE
TC.076 | [7 empty] | 2022-09-20 | 2022-09-20 | 2022-09-22 | 2022-09-24 |  | ELEVAÇÃO OESTE
TC.077 | [7 empty] | 2022-09-21 | 2022-09-21 | 2022-09-22 | 2022-09-24 |  | ELEVAÇÃO OESTE
TC.078 | [7 empty] | 2022-09-19 | 2022-09-19 | 2022-09-22 | 2022-09-24 |  | ELEVAÇÃO OESTE
TC.079 | [7 empty] | 2022-09-19 | 2022-09-19 | 2022-09-22 | 2022-09-26 |  | ELEVAÇÃO OESTE
TC.080 | [7 empty] | 2022-09-20 | 2022-09-20 | 2022-09-22 | 2022-09-26 |  | ELEVAÇÃO OESTE
TC.081 | [7 empty] | 2022-09-19 | 2022-09-19 | 2022-09-22 | 2022-09-26 |  | ELEVAÇÃO OESTE
TC.082 | [7 empty] | 2022-09-20 | 2022-09-20 | 2022-09-21 | 2022-09-26 |  | ELEVAÇÃO OESTE
TC.083 | [7 empty] | 2022-09-19 | 2022-09-19 | 2022-09-21 | 2022-09-26 |  | ELEVAÇÃO OESTE
TC.084 | [7 empty] | 2022-09-20 | 2022-09-20 | 2022-09-21 | 2022-09-26 |  | ELEVAÇÃO OESTE
TC.085 | ELEVAÇÃO LESTE | LM.99 | DE-2.37.02.00/6H1-012-R0 | R0 | 722.9 |  |  | 2022-09-19 | 2022-09-19 | 2022-09-21 | 2022-09-26 |  | ELEVAÇÃO LESTE
TC.106 | [7 empty] | 2022-09-12 | 2022-09-12 | 2022-09-13 | 2022-09-15 | 2022-09-23 | ELEVAÇÃO LESTE
TC.107 | [7 empty] | 2022-09-09 | 2022-09-09 | 2022-09-13 | 2022-09-15 | 2022-09-23 | ELEVAÇÃO LESTE
TC.108 | [7 empty] | 2022-09-12 | 2022-09-12 | 2022-09-13 | 2022-09-15 | 2022-09-22 | ELEVAÇÃO LESTE
TC.109 | [7 empty] | 2022-09-09 | 2022-09-09 | 2022-09-13 | 2022-09-15 | 2022-09-22 | ELEVAÇÃO LESTE
TC.110 | [7 empty] | 2022-09-12 | 2022-09-12 | 2022-09-13 | 2022-09-15 | 2022-09-22 | ELEVAÇÃO LESTE
TC.111 | ELEVAÇÃO LESTE | LM.99 | DE-2.37.02.00/6H1-012-R0 | R0 | 722.9 |  |  | 2022-09-08 | 2022-09-08 | 2022-09-13 | 2022-09-14 | 2022-09-22 | ELEVAÇÃO LESTE
TC.112 | [7 empty] | 2022-09-09 | 2022-09-09 | 2022-09-13 | 2022-09-14 | 2022-09-21 | ELEVAÇÃO LESTE
TC.113 | [7 empty] | 2022-09-08 | 2022-09-08 | 2022-09-13 | 2022-09-14 | 2022-09-21 | ELEVAÇÃO LESTE
TC.114 | [7 empty] | 2022-09-09 | 2022-09-09 | 2022-09-12 | 2022-09-14 | 2022-09-21 | ELEVAÇÃO LESTE
TC.115 | [7 empty] | 2022-09-08 | 2022-09-08 | 2022-09-12 | 2022-09-14 | 2022-09-21 | ELEVAÇÃO LESTE
TC.116 | [7 empty] | 2022-09-09 | 2022-09-09 | 2022-09-12 | 2022-09-14 | 2022-09-21 | ELEVAÇÃO LESTE
TC.117 | [7 empty] | 2022-09-08 | 2022-09-08 | 2022-09-12 | 2022-09-14 | 2022-09-19 | ELEVAÇÃO LESTE
TC.118 | [7 empty] | 2022-09-09 | 2022-09-09 | 2022-09-12 | 2022-09-14 | 2022-09-19 | ELEVAÇÃO LESTE
TC.119 | [7 empty] | 2022-09-08 | 2022-09-08 | 2022-09-09 | 2022-09-14 | 2022-09-19 | ELEVAÇÃO LESTE
TC.120 | [7 empty] | 2022-09-08 | 2022-09-08 | 2022-09-09 | 2022-09-10 | 2022-09-19 | ELEVAÇÃO LESTE
TC.121 | [7 empty] | 2022-09-09 | 2022-09-09 | 2022-09-10 | 2022-09-14 | 2022-09-19 | ELEVAÇÃO LESTE
TC.122 | [7 empty] | 2022-09-13 | 2022-09-13 | 2022-09-14 | 2022-09-15 | 2022-09-19 | ELEVAÇÃO LESTE
TC.123 | [7 empty] | 2022-09-13 | 2022-09-13 | 2022-09-13 | 2022-09-14 | 2022-09-19 | ELEVAÇÃO LESTE
TC.124 | [7 empty] | 2022-09-13 | 2022-09-13 | 2022-09-14 | 2022-09-15 |  | ELEVAÇÃO LESTE
TC.125 | [7 empty] | 2022-09-06 | 2022-09-06 | 2022-09-13 | 2022-09-14 | 2022-09-15 | ELEVAÇÃO LESTE
TC.126 | ELEVAÇÃO LESTE | LM.99 | DE-2.37.02.00/6H1-012-R0 | R0 | 722.9 |  |  | 2022-09-06 | 2022-09-06 | 2022-09-08 | 2022-09-10 | 2022-09-15 | ELEVAÇÃO LESTE
TC.127 | [7 empty] | 2022-09-05 | 2022-09-05 | 2022-09-08 | 2022-09-10 | 2022-09-15 | ELEVAÇÃO LESTE
TC.128 | ELEVAÇÃO LESTE | LM.98 | DE-2.37.02.00/6H1-012-R0 | R0 | 722.9 |  |  | 2022-09-06 | 2022-09-06 | 2022-09-08 | 2022-09-10 | 2022-09-15 | ELEVAÇÃO LESTE
TC.129 | [7 empty] | 2022-09-05 | 2022-09-05 | 2022-09-08 | 2022-09-10 | 2022-09-15 | ELEVAÇÃO LESTE
TC.130 | ELEVAÇÃO LESTE | LM.98 | DE-2.37.02.00/6H1-012-R0 | R0 | 722.9 |  |  | 2022-09-06 | 2022-09-06 | 2022-09-08 | 2022-09-09 | 2022-09-13 | ELEVAÇÃO LESTE
TC.131 | [7 empty] | 2022-09-05 | 2022-09-05 | 2022-09-08 | 2022-09-09 | 2022-09-13 | ELEVAÇÃO LESTE
TC.132 | ELEVAÇÃO LESTE | LM.97 | DE-2.37.02.00/6H1-012-R0 | R0 | 722.9 |  |  | 2022-09-06 | 2022-09-06 | 2022-09-08 | 2022-09-09 | 2022-09-13 | ELEVAÇÃO LESTE
TC.133 | [7 empty] | 2022-09-05 | 2022-09-05 | 2022-09-08 | 2022-09-09 | 2022-09-13 | ELEVAÇÃO LESTE
TC.134 | ELEVAÇÃO LESTE | LM.97 | DE-2.37.02.00/6H1-012-R0 | R0 | 722.9 |  |  | 2022-09-06 | 2022-09-06 | 2022-09-09 | 2022-09-10 |  | ELEVAÇÃO LESTE
TC.135 | [7 empty] | 2022-09-05 | 2022-09-05 | 2022-09-09 | 2022-09-10 |  | ELEVAÇÃO LESTE
TC.136 | ELEVAÇÃO LESTE | LM.97 | DE-2.37.02.00/6H1-012-R0 | R0 | 722.9 |  |  | 2022-09-06 | 2022-09-06 | 2022-09-09 | 2022-09-10 |  | ELEVAÇÃO LESTE
TC.137 | [7 empty] | 2022-09-05 | 2022-09-05 | 2022-09-09 | 2022-09-10 |  | ELEVAÇÃO LESTE
TC.138 | ELEVAÇÃO LESTE | LM.99 | DE-2.37.02.00/6H1-012-R0 | R0 | 722.9 |  |  | 2022-08-23 | 2022-08-23 | 2022-08-25 | 2022-08-26 | 2022-08-30 | ELEVAÇÃO LESTE
TC.139 | ELEVAÇÃO LESTE | LM.99 | DE-2.37.02.00/6H1-012-R0 | R0 | 722.9 |  |  | 2022-07-13 | 2022-07-13 | 2022-07-18 | 2022-07-19 | 2022-07-25 | ELEVAÇÃO LESTE
TC.140 | ELEVAÇÃO LESTE | LM.98 | DE-2.37.02.00/6H1-012-R0 | R0 | 722.9 |  |  | 2022-07-13 | 2022-07-13 | 2022-07-18 | 2022-07-19 | 2022-07-25 | ELEVAÇÃO LESTE
TC.141 | ELEVAÇÃO LESTE | LM.98 | DE-2.37.02.00/6H1-012-R0 | R0 | 722.9 |  |  | 2022-07-13 | 2022-07-13 | 2022-07-18 | 2022-07-19 | 2022-07-25 | ELEVAÇÃO LESTE
TC.142 | ELEVAÇÃO LESTE | LM.97 | DE-2.37.02.00/6H1-012-R0 | R0 | 722.9 |  |  | 2022-07-13 | 2022-07-13 | 2022-07-18 | 2022-07-19 | 2022-07-25 | ELEVAÇÃO LESTE
TC.143 | ELEVAÇÃO LESTE | LM.97 | DE-2.37.02.00/6H1-012-R0 | R0 | 722.9 |  |  | 2022-07-13 | 2022-07-13 | 2022-07-18 | 2022-07-19 | 2022-07-25 | ELEVAÇÃO LESTE
TC.144 | ELEVAÇÃO LESTE | LM.97 | DE-2.37.02.00/6H1-012-R0 | R0 | 722.9 |  |  | 2022-07-13 | 2022-07-13 | 2022-07-18 | 2022-07-19 | 2022-07-23 | ELEVAÇÃO LESTE
TC.145 | ELEVAÇÃO LESTE | LM.96 | DE-2.37.02.00/6H1-012-R0 | R0 | 722.9 |  |  | 2022-07-13 | 2022-07-13 | 2022-07-18 | 2022-07-19 | 2022-07-23 | ELEVAÇÃO LESTE
TC.146 | ELEVAÇÃO LESTE | LM.96 | DE-2.37.02.00/6H1-012-R0 | R0 | 722.9 |  |  | 2022-07-14 | 2022-07-14 | 2022-07-18 | 2022-07-19 | 2022-07-23 | ELEVAÇÃO LESTE
TC.147 | ELEVAÇÃO LESTE | LM.95 | DE-2.37.02.00/6H1-012-R0 | R0 | 722.9 |  |  | 2022-07-14 | 2022-07-14 | 2022-07-18 | 2022-07-19 | 2022-07-23 | ELEVAÇÃO LESTE
TC.148 | ELEVAÇÃO LESTE | LM.94 | DE-2.37.02.00/6H1-012-R0 | R0 | 722.9 |  |  | 2022-06-13 | 2022-06-13 | 2022-06-14 | 2022-06-18 | 2022-06-24 | ELEVAÇÃO LESTE
TC.149 | ELEVAÇÃO LESTE | LM.94 | DE-2.37.02.00/6H1-012-R0 | R0 | 722.9 |  |  | 2022-06-13 | 2022-06-13 | 2022-06-14 | 2022-06-18 | 2022-06-24 | ELEVAÇÃO LESTE
TC.150 | ELEVAÇÃO LESTE | LM.93 | DE-2.37.02.00/6H1-012-R0 | R0 | 722.9 |  |  | 2022-06-13 | 2022-06-13 | 2022-06-14 | 2022-06-18 | 2022-06-24 | ELEVAÇÃO LESTE
TC.151 | ELEVAÇÃO LESTE | LM.93 | DE-2.37.02.00/6H1-012-R0 | R0 | 722.9 |  |  | 2022-06-13 | 2022-06-13 | 2022-06-14 | 2022-06-18 | 2022-06-24 | ELEVAÇÃO LESTE
TC.152 | ELEVAÇÃO LESTE | LM.92 | DE-2.37.02.00/6H1-012-R0 | R0 | 722.9 |  |  | 2022-06-13 | 2022-06-13 | 2022-06-15 | 2022-06-18 | 2022-06-24 | ELEVAÇÃO LESTE
TC.153 | ELEVAÇÃO LESTE | LM.92 | DE-2.37.02.00/6H1-012-R0 | R0 | 722.9 |  |  | 2022-06-13 | 2022-06-13 | 2022-06-15 | 2022-06-17 | 2022-06-24 | ELEVAÇÃO LESTE
TC.154 | ELEVAÇÃO LESTE | LM.91 | DE-2.37.02.00/6H1-012-R0 | R0 | 722.9 |  |  | 2022-06-21 | 2022-06-21 | 2022-06-22 | 2022-06-23 | 2022-06-30 | ELEVAÇÃO LESTE
TC.155 | ELEVAÇÃO LESTE | LM.91 | DE-2.37.02.00/6H1-012-R0 | R0 | 722.9 |  |  | 2022-06-14 | 2022-06-14 | 2022-06-15 | 2022-06-17 | 2022-06-24 | ELEVAÇÃO LESTE
TC.156 | ELEVAÇÃO LESTE | LM.91 | DE-2.37.02.00/6H1-012-R0 | R0 | 722.9 |  |  | 2022-06-14 | 2022-06-14 | 2022-06-15 | 2022-06-17 | 2022-06-24 | ELEVAÇÃO LESTE
TC.157 | ELEVAÇÃO LESTE | LM.90 | DE-2.37.02.00/6H1-012-R0 | R0 | 722.9 |  |  | 2022-06-14 | 2022-06-14 | 2022-06-15 | 2022-06-17 | 2022-06-23 | ELEVAÇÃO LESTE
TC.158 | ELEVAÇÃO LESTE | LM.90 | DE-2.37.02.00/6H1-012-R0 | R0 | 722.9 |  |  | 2022-06-14 | 2022-06-14 | 2022-06-15 | 2022-06-17 | 2022-06-23 | ELEVAÇÃO LESTE
TC.159 | ELEVAÇÃO LESTE | LM.89 | DE-2.37.02.00/6H1-012-R0 | R0 | 722.9 |  |  | 2022-06-15 | 2022-06-15 | 2022-06-17 | 2022-06-18 | 2022-06-23 | ELEVAÇÃO LESTE
TC.160 | ELEVAÇÃO LESTE | LM.89 | DE-2.37.02.00/6H1-012-R0 | R0 | 722.9 |  |  | 2022-06-15 | 2022-06-15 | 2022-06-17 | 2022-06-18 | 2022-06-23 | ELEVAÇÃO LESTE
TC.161 | ELEVAÇÃO LESTE | LM.88 | DE-2.37.02.00/6H1-012-R0 | R0 | 722.9 |  |  | 2022-06-15 | 2022-06-15 | 2022-06-17 | 2022-06-18 | 2022-06-23 | ELEVAÇÃO LESTE
TC.162 | ELEVAÇÃO LESTE | LM.88 | DE-2.37.02.00/6H1-012-R0 | R0 | 722.9 |  |  | 2022-06-15 | 2022-06-15 | 2022-06-17 | 2022-06-18 | 2022-06-23 | ELEVAÇÃO LESTE
TC.163 | ELEVAÇÃO LESTE | LM.87 | DE-2.37.02.00/6H1-012-R0 | R0 | 723.8 |  |  | 2022-06-21 | 2022-06-21 | 2022-06-22 | 2022-06-23 | 2022-06-30 | ELEVAÇÃO LESTE
TC.164 | ELEVAÇÃO LESTE | LM.87 | DE-2.37.02.00/6H1-012-R0 | R0 | 723.8 |  |  | 2022-06-21 | 2022-06-21 | 2022-06-22 | 2022-06-23 | 2022-06-30 | ELEVAÇÃO LESTE
TC.165 | ELEVAÇÃO LESTE | LM.86A | DE-2.37.02.00/6H1-012-R0 | R0 | 723.8 | [7 empty] | ELEVAÇÃO LESTE
TC.166 | ELEVAÇÃO LESTE | LM.85 | DE-2.37.02.00/6H1-012-R0 | R0 | 723.8 | [7 empty] | ELEVAÇÃO LESTE
TC.167 | ELEVAÇÃO LESTE | LM.85 | DE-2.37.02.00/6H1-012-R0 | R0 | 723.8 | [7 empty] | ELEVAÇÃO LESTE
TC.168 | [12 empty] | ELEVAÇÃO LESTE
TC.169 | [12 empty] | ELEVAÇÃO LESTE
TC.170 | [12 empty] | ELEVAÇÃO LESTE
TC.171 | ELEVAÇÃO LESTE | LM.96 | DE-2.37.02.00/6H1-012-R0 | R0 | 722.9 | [7 empty] | ELEVAÇÃO LESTE
TC.172 | ELEVAÇÃO LESTE | LM.96 | DE-2.37.02.00/6H1-012-R0 | R0 | 722.9 | [7 empty] | ELEVAÇÃO LESTE
TC.173 | ELEVAÇÃO LESTE | LM.95 | DE-2.37.02.00/6H1-012-R0 | R0 | 722.9 | [7 empty] | ELEVAÇÃO LESTE
TC.174 | ELEVAÇÃO LESTE | LM.94 | DE-2.37.02.00/6H1-012-R0 | R0 | 722.9 | [7 empty] | ELEVAÇÃO LESTE
TC.175

## Protensão galeria (hidden)
LINHAS | TIRANTE | ELEVAÇÃO | LAMELA | PROJETO | REVISÃO | ELEVAÇÃO | PRÉ-FURO | CAMISA | PERFURAÇÃO | INSTALAÇÃO DOS TIRANTES | 1ª INJEÇÃO | 2ª INJEÇÃO | 3ª INJEÇÃO | PROTENSÃO | OBSERVAÇÃO
1ª LINHA | TA.043 | ELEVAÇÃO OESTE | LM.58 | DE-2.37.02.00/6H1-012-R0 | R0 | 728.7 | 2022-02-11 | Sim | 2022-03-08 | 2022-03-08 | 2022-03-09 | 2022-03-10 |  | 2022-03-17
| TA.044 | ELEVAÇÃO LESTE | LM.140 | DE-2.37.02.00/6H1-012-R0 | R0 | 728.7 | 2022-02-10 | Sim | 2022-03-05 | 2022-03-05 | 2022-03-07 | 2022-03-08 |  | 2022-03-16
| TA.045 | ELEVAÇÃO LESTE | LM.131 | DE-2.37.02.00/6H1-012-R0 | R0 | 728.7 | 2022-02-11 | Sim | 2022-02-23 | 2022-02-23 | 2022-02-24 | 2022-02-25 |  | 2022-03-17 | Pré-furo iniciado 10/02
| TA.089 | ELEVAÇÃO NORTE | LM.58 | DE-2.37.02.00/6H1-011-R0 | R0 | 728.7 | 2022-02-04 | Sim | 2022-03-07 | 2022-03-07 | 2022-03-09 | 2022-03-10 |  | 2022-03-17
| TA.090 | ELEVAÇÃO NORTE | LM.59 | DE-2.37.02.00/6H1-011-R0 | R0 | 728.7 | 2022-02-04 | Sim | 2022-02-22 | 2022-02-22 | 2022-02-24 | 2022-02-25 |  | 2022-03-08
| TA.091 | ELEVAÇÃO NORTE | LM.59 | DE-2.37.02.00/6H1-011-R0 | R0 | 728.7 | 2022-01-07 | Sim | 2022-02-25 | 2022-02-25 | 2022-02-26 | 2022-03-02 |  | 2022-03-10
| TA.092 | ELEVAÇÃO NORTE | LM.60 | DE-2.37.02.00/6H1-011-R0 | R0 | 728.7 | 2022-02-04 | Sim | 2022-02-26 | 2022-02-26 | 2022-03-02 | 2022-03-03 |  | 2022-03-16
| TA.093 | ELEVAÇÃO NORTE | LM.61 | DE-2.37.02.00/6H1-011-R0 | R0 | 728.7 | 2022-02-07 | Sim | 2022-02-25 | 2022-02-25 | 2022-03-02 | 2022-03-03 |  | 2022-03-16 | Pré-furo iniciado 04/02
| TA.094 | ELEVAÇÃO NORTE | LM.62 | DE-2.37.02.00/6H1-011-R0 | R0 | 728.7 | 2022-02-07 | Sim | 2022-02-24 | 2022-02-24 | 2022-02-25 | 2022-03-02 |  | 2022-03-10
| TA.095 | ELEVAÇÃO NORTE | LM.63 | DE-2.37.02.00/6H1-011-R0 | R0 | 728.7 | 2022-02-07 | Sim | 2022-02-25 | 2022-02-25 | 2022-02-26 | 2022-03-02 |  | 2022-03-10 | Pré-furo iniciado 04/02
| TA.096 | ELEVAÇÃO NORTE | LM.64 | DE-2.37.02.00/6H1-011-R0 | R0 | 728.7 | 2022-02-08 | Sim | 2022-02-26 | 2022-02-26 | 2022-03-02 | 2022-03-03 |  | 2022-03-16
| TA.097 | ELEVAÇÃO NORTE | LM.65 | DE-2.37.02.00/6H1-011-R0 | R0 | 728.7 | 2022-02-07 | Sim | 2022-02-25 | 2022-02-25 | 2022-02-26 | 2022-03-02 |  | 2022-03-10
| TA.098 | ELEVAÇÃO NORTE | LM.66 | DE-2.37.02.00/6H1-011-R0 | R0 | 728.7 | 2022-02-08 | Sim | 2022-03-03 | 2022-03-03 | 2022-03-04 | 2022-03-07 |  | 2022-03-16
| TA.099 | ELEVAÇÃO NORTE | LM.67 | DE-2.37.02.00/6H1-011-R0 | R0 | 728.7 | 2022-02-09 | Sim | 2022-03-04 | 2022-03-04 | 2022-03-07 | 2022-03-08 |  | 2022-03-12
| TA.100 | ELEVAÇÃO NORTE | LM.67 | DE-2.37.02.00/6H1-011-R0 | R0 | 728.7 | 2022-02-09 | Sim | 2022-03-02 | 2022-03-02 | 2022-03-07 | 2022-03-08 |  | 2022-03-12
| TA.101 | ELEVAÇÃO NORTE | LM.140 | DE-2.37.02.00/6H1-011-R0 | R0 | 728.7 | 2022-02-11 | Sim | 2022-03-04 | 2022-03-04 | 2022-03-07 | 2022-03-08 |  | 2022-03-16 |  | 2240
| TC.086 | ELEVAÇÃO OESTE | SOLO | DE-2.37.02.00/6H1-012-R0 | R0 | 721.9 | 2022-04-02 | Sim | 2022-04-05 | 2022-04-05 | 2022-04-06 | 2022-04-07 |  | 2022-04-11
| TC.087 | ELEVAÇÃO OESTE | SOLO | DE-2.37.02.00/6H1-012-R0 | R0 | 721.9 | 2022-04-01 | Sim | 2022-04-04 | 2022-04-05 | 2022-04-06 | 2022-04-07 |  | 2022-04-11
| TC.088 | ELEVAÇÃO OESTE | SOLO | DE-2.37.02.00/6H1-012-R0 | R0 | 721.9 | 2022-04-02 | Sim | 2022-04-05 | 2022-04-05 | 2022-04-06 | 2022-04-07 |  | 2022-04-11
| TC.089 | ELEVAÇÃO OESTE | LM.56 | DE-2.37.02.00/6H1-012-R0 | R0 | 722.9 | 2022-04-07 | Sim | 2022-04-12 | 2022-04-12 | 2022-04-14 | 2022-04-16 |  | 2022-04-25
| TC.090 | ELEVAÇÃO OESTE | LM.56 | DE-2.37.02.00/6H1-012-R0 | R0 | 722.9 | 2022-04-05 | Sim | 2022-04-11 | 2022-04-11 | 2022-04-14 | 2022-04-16 |  | 2022-04-25
| TC.091 | ELEVAÇÃO OESTE | LM.56 | DE-2.37.02.00/6H1-012-R0 | R0 | 722.9 | 2022-04-06 | Sim | 2022-04-12 | 2022-04-12 | 2022-04-13 | 2022-04-14 |  | 2022-04-22
| TC.092 | ELEVAÇÃO OESTE | LM.57 | DE-2.37.02.00/6H1-012-R0 | R0 | 722.9 | 2022-04-05 | Sim | 2022-04-08 | 2022-04-08 | 2022-04-13 | 2022-04-14 |  | 2022-04-20
| TC.093 | ELEVAÇÃO OESTE | LM.57 | DE-2.37.02.00/6H1-012-R0 | R0 | 722.9 | 2022-04-04 | Sim | 2022-04-07 | 2022-04-07 | 2022-04-13 | 2022-04-14 |  | 2022-04-20
| TC.094 | ELEVAÇÃO OESTE | LM.58 | DE-2.37.02.00/6H1-012-R0 | R0 | 722.9 | 2022-04-06 | Sim | 2022-04-11 | 2022-04-11 | 2022-04-12 | 2022-04-13 |  | 2022-04-22
| TC.095 | ELEVAÇÃO OESTE | LM.58 | DE-2.37.02.00/6H1-012-R0 | R0 | 722.9 | 2022-04-05 | Sim | 2022-04-08 | 2022-04-08 | 2022-04-12 | 2022-04-13 |  | 2022-04-25
| TC.096 | ELEVAÇÃO LESTE | LM.140 | DE-2.37.02.00/6H1-012-R0 | R0 | 722.9 | 2022-03-22 | Sim | 2022-03-23 | 2022-03-23 | 2022-03-28 | 2022-03-29 |  | 2022-04-25
| TC.097 | ELEVAÇÃO LESTE | LM.140 | DE-2.37.02.00/6H1-012-R0 | R0 | 722.9 | 2022-03-21 | Sim | 2022-03-22 | 2022-03-22 | 2022-03-25 | 2022-03-26 |  | 2022-04-22
| TC.098 | ELEVAÇÃO LESTE | LM.139 | DE-2.37.02.00/6H1-012-R0 | R0 | 722.9 | 2022-03-19 | Sim | 2022-03-21 | 2022-03-21 | 2022-03-25 | 2022-03-26 |  | 2022-05-28
| TC.099 | ELEVAÇÃO LESTE | LM.139 | DE-2.37.02.00/6H1-012-R0 | R0 | 722.9 | 2022-03-19 | Sim | 2022-03-22 | 2022-03-22 | 2022-03-25 | 2022-03-26 |  | 2022-05-28
| TC.100 | ELEVAÇÃO LESTE | LM.138 | DE-2.37.02.00/6H1-012-R0 | R0 | 722.9 | 2022-03-19 | Sim | 2022-03-21 | 2022-03-21 | 2022-03-23 | 2022-03-24 |  | 2022-05-28
| TC.101 | ELEVAÇÃO LESTE | LM.138 | DE-2.37.02.00/6H1-012-R0 | R0 | 722.9 | 2022-03-15 | Sim | 2022-03-22 | 2022-03-22 | 2022-03-25 | 2022-03-26 |  | 2022-05-28
| TC.102 | ELEVAÇÃO LESTE | LM.138 | DE-2.37.02.00/6H1-012-R0 | R0 | 722.9 | 2022-03-16 | Sim | 2022-03-21 | 2022-03-21 | 2022-03-24 | 2022-03-25 |  | 2022-05-28
| TC.103 | ELEVAÇÃO LESTE | SOLO | DE-2.37.02.00/6H1-012-R0 | R0 | 721.9 | 2022-03-17 | Sim | 2022-03-17 | 2022-03-17 | 2022-03-18 | 2022-03-19 |  | 2022-03-31
| TC.104 | ELEVAÇÃO LESTE | SOLO | DE-2.37.02.00/6H1-012-R0 | R0 | 721.9 | 2022-03-16 | Sim | 2022-03-18 | 2022-03-18 | 2022-03-19 | 2022-03-20 |  | 2022-03-31
| TC.105 | ELEVAÇÃO LESTE | SOLO | DE-2.37.02.00/6H1-012-R0 | R0 | 721.9 | 2022-03-17 | Sim | 2022-03-18 | 2022-03-18 | 2022-03-19 | 2022-03-20 |  | 2022-03-31
| TC.192 | ELEVAÇÃO NORTE | LM.58 | DE-2.37.02.00/6H1-011-R0 | R0 | 722.9 | 2022-03-29 | Sim | 2022-04-01 | 2022-04-01 | 2022-04-05 | 2022-04-06 |  | 2022-04-14
| TC.193 | ELEVAÇÃO NORTE | LM.59 | DE-2.37.02.00/6H1-011-R0 | R0 | 722.9 | 2022-03-28 | Sim | 2022-03-31 | 2022-03-31 | 2022-04-05 | 2022-04-06 |  | 2022-04-14
| TC.194 | ELEVAÇÃO NORTE | LM.59 | DE-2.37.02.00/6H1-011-R0 | R0 | 722.9 | 2022-03-29 | Sim | 2022-04-01 | 2022-04-01 | 2022-04-05 | 2022-04-06 |  | 2022-04-14
| TC.195 | ELEVAÇÃO NORTE | LM.59 | DE-2.37.02.00/6H1-011-R0 | R0 | 722.9 | 2022-03-30 | Sim | 2022-04-01 | 2022-04-01 | 2022-04-05 | 2022-04-07 |  | 2022-04-20
| TC.196 | ELEVAÇÃO NORTE | LM.60 | DE-2.37.02.00/6H1-011-R0 | R0 | 722.9 | 2022-03-29 | Sim | 2022-03-31 | 2022-03-31 | 2022-04-04 | 2022-04-05 |  | 2022-04-12
| TC.197 | ELEVAÇÃO NORTE | LM.60 | DE-2.37.02.00/6H1-011-R0 | R0 | 722.9 | 2022-03-28 | Sim | 2022-03-30 | 2022-03-30 | 2022-04-04 | 2022-04-05 |  | 2022-04-12
| TC.198 | ELEVAÇÃO NORTE | LM.61 | DE-2.37.02.00/6H1-011-R0 | R0 | 722.9 | 2022-03-28 | Sim | 2022-03-30 | 2022-03-30 | 2022-04-04 | 2022-04-05 |  | 2022-04-12
| TC.199 | ELEVAÇÃO NORTE | LM.61 | DE-2.37.02.00/6H1-011-R0 | R0 | 722.9 | 2022-03-25 | Sim | 2022-03-29 | 2022-03-29 | 2022-04-02 | 2022-04-04 |  | 2022-04-09
| TC.200 | ELEVAÇÃO NORTE | LM.62 | DE-2.37.02.00/6H1-011-R0 | R0 | 722.9 | 2022-03-24 | Sim | 2022-03-28 | 2022-03-28 | 2022-04-02 | 2022-04-04 |  | 2022-04-09
| TC.201 | ELEVAÇÃO NORTE | LM.62 | DE-2.37.02.00/6H1-011-R0 | R0 | 722.9 | 2022-03-24 | Sim | 2022-03-30 | 2022-03-30 | 2022-04-01 | 2022-04-02 |  | 2022-04-20
| TC.202 | ELEVAÇÃO NORTE | LM.63 | DE-2.37.02.00/6H1-011-R0 | R0 | 722.9 | 2022-03-24 | Sim | 2022-03-28 | 2022-03-28 | 2022-04-01 | 2022-04-02 |  | 2022-04-14
| TC.203 | ELEVAÇÃO NORTE | LM.63 | DE-2.37.02.00/6H1-011-R0 | R0 | 722.9 | 2022-03-24 | Sim | 2022-04-13 | 2022-04-13 | 2022-04-14 | 2022-04-16 |  | 2022-04-26
| TC.204 | ELEVAÇÃO NORTE | LM.64 | DE-2.37.02.00/6H1-011-R0 | R0 | 722.9 | 2022-03-23 | Sim | 2022-04-12 | 2022-04-12 | 2022-04-14 | 2022-04-16 |  | 2022-04-26
| TC.205 | ELEVAÇÃO NORTE | LM.64 | DE-2.37.02.00/6H1-011-R0 | R0 | 722.9 | 2022-03-23 | Sim | 2022-03-25 | 2022-03-25 | 2022-04-01 | 2022-04-02 |  | 2022-04-12
| TC.206 | ELEVAÇÃO NORTE | LM.65 | DE-2.37.02.00/6H1-011-R0 | R0 | 722.9 | 2022-03-23 | Sim | 2022-03-28 | 2022-03-28 | 2022-03-29 | 2022-03-31 |  | 2022-04-09
| TC.207 | ELEVAÇÃO NORTE | LM.65 | DE-2.37.02.00/6H1-011-R0 | R0 | 722.9 | 2022-03-23 | Sim | 2022-03-25 | 2022-03-25 | 2022-03-31 | 2022-04-01 |  | 2022-04-09
| TC.208 | ELEVAÇÃO NORTE | LM.66 | DE-2.37.02.00/6H1-011-R0 | R0 | 722.9 | 2022-01-21 | Sim | 2022-03-29 | 2022-03-29 | 2022-04-01 | 2022-04-02 |  | 2022-04-12
| TC.209 | ELEVAÇÃO NORTE | LM.66 | DE-2.37.02.00/6H1-011-R0 | R0 | 722.9 | 2022-03-22 | Sim | 2022-03-24 | 2022-03-24 | 2022-04-01 | 2022-04-02 |  | 2022-04-26
| TC.210 | ELEVAÇÃO NORTE | LM.67 | DE-2.37.02.00/6H1-011-R0 | R0 | 722.9 | 2022-03-21 | Sim | 2022-03-23 | 2022-03-23 | 2022-03-28 | 2022-03-29 |  | 2022-04-26
| TC.211 | ELEVAÇÃO NORTE | LM.67 | DE-2.37.02.00/6H1-011-R0 | R0 | 722.9 | 2022-03-22 | Sim | 2022-03-24 | 2022-03-24 | 2022-03-29 | 2022-03-31 |  | 2022-04-08
| TC.212 | ELEVAÇÃO NORTE | LM.67 | DE-2.37.02.00/6H1-011-R0 | R0 | 722.9 | 2022-03-22 | Sim | 2022-03-24 | 2022-03-24 | 2022-03-28 | 2022-03-29 |  | 2022-04-08
| TC.213 | ELEVAÇÃO NORTE | LM.140 | DE-2.37.02.00/6H1-011-R0 | R0 | 722.9 | 2022-03-22 | Sim | 2022-03-24 | 2022-03-24 | 2022-03-28 | 2022-03-29 |  | 2022-04-08

## Datas
Tirantes "TC" | Data de execução dos tirantes |  |  | Tirantes "TD" | Data de execução dos tirantes |  |  | Tirantes "TE" | Data de execução dos tirantes |  |  | Tirantes "TB" | Data de execução dos tirantes
Conferido as datas de 01/02/23 a 22/03/23
| Bainha | 1a Fase | 2a Fase |  | Bainha | 1a Fase | 2a Fase |  | Bainha | 1a Fase | 2a Fase |  | Bainha | 1a Fase | 2a Fase
TE137 | ------ | 7 | 4
TE138 | ------ | 5 | 5
TE139 | ------ | 6 | 5
TE140 | ------ | 12 | ------
TE141 | 9 | 12 | ------
TE142 | ------ | 12 | ------
TE143 | ------ | ------ | 8
TE144 | ------ | 12 | ------
TD40 | 8 | 12 | 8
TD41 | 9 | 12 | 7
TD42 | 10 | 12 | 6
TD43 | 10 | 12 | 6
TD44 | 10 | 12 | 6
TD45 | 10 | 12 | 6
TD46 | 9 | 12 | 8
TD47 | 12 | 12 | 7
TD48 | 10 | 4 | 10
TD49 | 10 | 12 | 6
TD50 | 10 | 12 | 6
TD160 | 8 | 12 | 9
TD161 | 10 | 12 | 9
TD162 | 12 | 7 | ------
TD163 | 9 | 6 | ------
TD164 | 9 | 12 | ------
TD165 | 9 | 9 | ------
TD166 | 9 | 6 | ------
TD167 | 5 | 12 | 6
TD168 | 9 | 12 | 6
TD169 | 12 | 12 | 6
TE42 | 7 | 12 | 5
TE43 | 7 | 6 | 5
TE44 | 7 | 6 | 5
TE45 | 7 | 5 | 5
TE46 | 7 | 5 | 5
TE47 | 7 | 6 | 5
TE48 | 7 | 5 | 5
TE49 | ------ | 6 | 9
TE50 | 7 | 5 | 9
TD37 | 9 | 12 | 6
TD38 | 9 | 6 | 9
TD39 | 12 | 12 | 6
TD145 | ------ | 8 | 6
TD146 | 6 | 8 | 6
TD147 | 6 | 8 | 6
TD148 | 6 | 8 | 6
TD149 | 7 | 8 | 6
TD150 | 6 | 8 | 6
TD151 | 6 | 8 | 6
TD152 | 6 | 8 | 6
TD153 | 6 | 8 | 6
TD154 | 6 | 9 | 6
TD155 | 6 | 8 | 6
TD156 | 6 | 8 | 6
TD157 | 8 | 8 | 6
TD158 | 7 | 8 | 6
TD159 | 7 | 8 | 6
TE107 | 8 | 10 | 6
TE108 | 8 | 10 | 9
TE109 | 8 | 10 | 6
TE106 | 7 | 10 | ------
TE245 | 8 | 12 | 6
TE246 | 10 | 12 | 8
TE098 | 7 | 12 | 8
TE097 | 6 | 12 | 5
TE096 | 6 | 12 | 3
TE095 | 6 | 12 | 4
TE094 | 6 | 5 | 4
TE088 | 5 | 6 | 5
TE089 | 5 | 6 | 4
TE090 | 5 | 5 | 4
TE091 | 5 | 5 | 3
TE092 | 5 | 5 | 3
TE225 | 6 | 5 | 3
TE226 | 6 | 5 | 4
TE227 | 6 | 5 | 3
TE228 | 6 | 5 | 3
TE229 | 6 | 5 | 4
TE093 | 5 | 5 | 3
TE230 | 4 | 5 | 3
TE156 | 4 | 7 | 5
TE157 | 4 | 8 | 5
TE158 | 3 | 8 | 5
TE159 | 4 | 8 | 6
TE099 | 5 | 6 | 3
TE100 | 5 | 6 | 6
TE101 | 5 | 6 | 6
TE102 | 5 | 6 | 5
TE103 | 5 | 6 | 5
TE104 | 10 | 5 | 4
TE105 | 10 | 12 | 4
TE155 | 4 | 7 | 5
TE241 | 7 | 4 | 5
TE242 | 5 | 6 | 5
TE243 | 6 | 4 | 4
TE244 | 6 | 5 | 4
TE040 | 6 | 6 | 5
TE041 | 6 | 8 | 6
TE153 | 4 | 8 | 5
TE154 | 4 | 5 | 5
TE148 | 6 | 5 | 4
TE147 | 4 | 5 | 3
TE149 | 5 | 5 | 5
TE150 | 4 | 5 | 6
TE151 | 4 | 5 | 6
TE152 | 5 | 5 | 6
TE145 | 4 | 6 | 6
TE146 | 4 | 6 | 6
TE160 | 9 | 12 | 3
TE161 | 12 | 12 | 3
TE162 | 6 | 12 | 3
TE163 | 6 | 3 | 3
TE164 | 6 | 3 | 3
TE167 | 6 | 3 | 3
TE165 | 6 | 3 | 3
TE166 | 6 | 3 | 3
TD170 | 9 | 7 | 6
TD171 | 7 | 7 | 6
TD172 | 6 | 6 | 9
TD173 | 8 | 6 | 3
TD174 | 6 | 6 | 6
TD175 | 6 | 6 | 6
TE169 | 6 | 6 | 3
TE168 | 6 | 6 | 3
TD033 | 10 | 6 | 6
TD034 | 10 | 9 | 6
TD035 | 8 | 9 | 6
TD036 | 9 | 9 | 6
TD031 | 9 | 9 | 3
TD032 | 9 | 3 | 3
TC015 | 5 | 10 | 3
TC014 | 5 | 10 | 3
TC013 | 5 | 10 | 3
TC012 | 5 | 5 | 3
TC011 | 5 | 5 | 3
TE236 | 7 | 4 | 10
TE237 | 7 | 4 | 10
TE238 | 7 | 4 | 10
TE239 | 7 | 4 | 10
TE240 | 7 | 4 | 10
TE235 | 9 | 4 | 10
TE234 | 6 | 4 | 7
TE231 | 7 | 4 | 7
TE232 | 7 | 4 | 7
TE233 | 7 | 4 | 7
TB025 | 9 | 9 | 9
TB024 | 9 | 9 | 9
TB023 | 9 | 9 | 6
TB022 | 9 | 9 | 6
TB021 | 9 | 9 | 6
TC010 | 5 | 10 | 6
TC009 | 5 | 10 | 3
TC008 | 6 | 5 | 3
TC007 | 6 | 10 | 3
TC006 | 6 | 10 | 3
TC005 | 9 | 5 | 3
TC004 | 9 | 10 | 3
TC003 | 6 | 10 | 3
TC002 | 9 | 6 | 6
TC001 | 9 | 6 | 6
TC180 | 6 | 12 | 6
TC179 | 6 | 12 | 6
TC178 | 6 | 12 | 6
TC177 | 6 | 12 | 6
TC176 | 6 | 12 | 6
TC175 | 7 | 12 | 3
TD178 | 7 | 12
TD179 | 7 | 12
TD180 | 7 | 12
TD176 | 6 | 12
TD177 | 6 | 12
TC174 | 6 | 7 | 6
TC173 | 6 | 7 | 6
TC172 | 7 | 7 | 6
TC171 | 7 | 7 | 6
TC170 | 6 | 7 | 6
TC169 | 7 | 7 | 6
TD026 | 9
TD025 | 9
TD027 | 9
TD028 | 9
TC.001 | 2023-03-15 | 2023-03-20 | 2023-03-21 | TD.001 | 2023-04-24 | 2023-04-25 | 2023-04-26 | TE.001 | 2023-05-22 | 2023-05-23 | 2023-05-25 | TB.001
TC.002 | 2023-03-15 | 2023-03-20 | 2023-03-21 | TD.002 | 2023-04-24 | 2023-04-25 | 2023-04-26 | TE.002 | 2023-05-22 | 2023-05-23 | 2023-05-25 | TB.002
TC.003 | 2023-03-15 | 2023-03-18 | 2023-03-20 | TD.003 | 2023-04-24 | 2023-04-25 | 2023-04-26 | TE.003 | 2023-05-22 | 2023-05-23 | 2023-05-25 | TB.003
TC.004 | 2023-03-15 | 2023-03-18 | 2023-03-20 | TD.004 | 2023-04-24 | 2023-04-25 | 2023-04-26 | TE.004 | 2023-05-22 | 2023-05-23 | 2023-05-25 | TB.004
TC.005 | 2023-03-15 | 2023-03-18 | 2023-03-20 | TD.005 | 2023-04-24 | 2023-04-25 | 2023-04-26 | TE.005 | 2023-05-22 | 2023-05-23 | 2023-05-25 | TB.005
TC.006 | 2023-03-15 | 2023-03-18 | 2023-03-20 | TD.006 | 2023-04-22 | 2023-04-25 | 2023-04-26 | TE.006 | 2023-05-18 | 2023-05-19 | 2023-05-23 | TB.006
TC.007 | 2023-03-15 | 2023-03-18 | 2023-03-20 | TD.007 | 2023-04-22 | 2023-04-25 | 2023-04-26 | TE.007 | 2023-05-18 | 2023-05-19 | 2023-05-23 | TB.007
TC.008 | 2023-03-15 | 2023-03-18 | 2023-03-20 | TD.008 | 2023-04-21 | 2023-04-25 | 2023-04-26 | TE.008 | 2023-05-18 | 2023-05-23 | 2023-05-26 | TB.008
TC.009 | 2023-03-15 | 2023-03-18 | 2023-03-20 | TD.009 | 2023-04-21 | 2023-04-25 | 2023-04-26 | TE.009 | 2023-05-18 | 2023-05-19 | 2023-05-20 | TB.009
TC.010 | 2023-03-15 | 2023-03-18 | 2023-03-20 | TD.010 | 2023-04-21 | 2023-04-25 | 2023-04-26 | TE.010 | 2023-05-18 | 2023-05-19 | 2023-05-20 | TB.010
TC.011 | 2023-03-09 | 2023-03-10 | 2023-03-15 | TD.011 | 2023-04-20 | 2023-04-22 | 2023-04-25 | TE.011 | 2023-05-17 | 2023-05-19 | 2023-05-20 | TB.011
TC.012 | 2023-03-09 | 2023-03-10 | 2023-03-15 | TD.012 | 2023-04-21 | 2023-04-22 | 2023-04-25 | TE.012 | 2023-05-17 | 2023-05-19 | 2023-05-20 | TB.012
TC.013 | 2023-03-09 | 2023-03-10 | 2023-03-15 | TD.013 | 2023-04-20 | 2023-04-21 | 2023-04-22 | TE.013 | 2023-05-17 | 2023-05-19 | 2023-05-20 | TB.013
TC.014 | 2023-03-09 | 2023-03-10 | 2023-03-15 | TD.014 | 2023-04-20 | 2023-04-21 | 2023-04-22 | TE.014 | 2023-05-17 | 2023-05-19 | 2023-05-20 | TB.014
TC.015 | 2023-03-09 | 2023-03-10 | 2023-03-15 | TD.015 | 2023-04-20 | 2023-04-21 | 2023-04-22 | TE.015 | 2023-05-17 | 2023-05-19 | 2023-05-20 | TB.015
TC.016 |  |  |  | TD.016 | 2023-04-20 | 2023-04-21 | 2023-04-22 | TE.016 | 2023-05-17 | 2023-05-19 | 2023-05-20 | TB.016
TC.017 |  |  |  | TD.017 | 2023-04-06 | 2023-04-10 | 2023-04-11 | TE.017 | 2023-05-17 | 2023-05-19 | 2023-05-20 | TB.017
TC.018 |  |  |  | TD.018 | 2023-04-05 | 2023-04-06 | 2023-04-10 | TE.018 | 2023-05-17 | 2023-05-18 | 2023-05-20 | TB.018
TC.019 |  |  |  | TD.019 | 2023-04-05 | 2023-04-06 | 2023-04-10 | TE.019 | 2023-05-16 | 2023-05-17 | 2023-05-19 | TB.019
TC.020 |  |  |  | TD.020 | 2023-04-05 | 2023-04-06 | 2023-04-10 | TE.020 | 2023-05-16 | 2023-05-17 | 2023-05-18 | TB.020
TC.160 |  |  |  | TD.021 | 2023-04-04 | 2023-04-05 | 2023-04-06 | TE.021 | 2023-05-16 | 2023-05-17 | 2023-05-18 | TB.021 | 2023-04-13 | 2023-03-14 | 2023-03-15
TC.161 |  |  |  | TD.022 | 2023-04-04 | 2023-04-05 | 2023-04-06 | TE.022 | 2023-05-16 | 2023-05-17 | 2023-05-19 | TB.022 | 2023-04-13 | 2023-03-14 | 2023-03-15
TC.162 |  |  |  | TD.023 | 2023-03-23 | 2023-03-24 | 2023-03-25 | TE.023 | 2023-04-20 | 2023-04-21 | 2023-04-22 | TB.023 | 2023-04-13 | 2023-03-14 | 2023-03-15
TC.163 |  |  |  | TD.024 | 2023-03-22 | 2023-03-23 | 2023-03-24 | TE.024 | 2023-04-20 | 2023-04-21 | 2023-04-22 | TB.024 | 2023-04-13 | 2023-03-14 | 2023-03-15
TC.164 |  |  |  | TD.025 | 2023-03-20 | 2023-03-22 | 2023-03-23 | TE.025 | 2023-04-20 | 2023-04-21 | 2023-04-22 | TB.025 | 2023-04-13 | 2023-03-14 | 2023-03-15
TC.165 |  |  |  | TD.026 | 2023-03-20 | 2023-03-22 | 2023-03-23 | TE.026 | 2023-04-19 | 2023-04-20 | 2023-04-21 | TB.026
TC.166 | 2023-03-25 | 2023-03-27 | 2023-03-28 | TD.027 | 2023-03-21 | 2023-03-22 | 2023-03-23 | TE.027 | 2023-04-19 | 2023-04-20 | 2023-04-21 | TB.027
TC.167 | 2023-03-25 | 2023-03-27 | 2023-03-28 | TD.028 | 2023-03-21 | 2023-03-22 | 2023-03-23 | TE.028 | 2023-04-19 | 2023-04-20 | 2023-04-21
TC.168 | 2023-03-25 | 2023-03-27 | 2023-03-28 | TD.029 | 2023-03-21 | 2023-03-22 | 2023-03-23 | TE.029 | 2023-04-19 | 2023-04-20 | 2023-04-21
TC.169 | 2023-03-17 | 2023-03-20 | 2023-03-21 | TD.030 | 2023-03-21 | 2023-03-22 | 2023-03-23 | TE.030 | 2023-04-19 | 2023-04-20 | 2023-04-21
TC.170 | 2023-03-17 | 2023-03-20 | 2023-03-21 | TD.031 | 2023-03-08 | 2023-03-09 | 2023-03-10 | TE.031 | 2023-04-20 | 2023-04-21 | 2023-04-22
TC.171 | 2023-03-17 | 2023-03-20 | 2023-03-21 | TD.032 | 2023-03-08 | 2023-03-09 | 2023-03-10 | TE.032 | 2023-04-19 | 2023-04-20 | 2023-04-21
TC.172 | 2023-03-17 | 2023-03-20 | 2023-03-21 | TD.033 | 2023-03-07 | 2023-03-08 | 2023-03-09 | TE.033 | 2023-04-18 | 2023-04-20 | 2023-04-21
TC.173 | 2023-03-17 | 2023-03-20 | 2023-03-21 | TD.034 | 2023-03-07 | 2023-03-08 | 2023-03-09 | TE.034 | 2023-03-31 | 2023-04-03 | 2023-04-04
TC.174 | 2023-03-18 | 2023-03-20 | 2023-03-21 | TD.035 | 2023-03-07 | 2023-03-08 | 2023-03-09 | TE.035 | 2023-03-31 | 2023-04-03 | 2023-04-04
TC.175 | 2023-03-16 | 2023-03-17 | 2023-03-20 | TD.036 | 2023-03-07 | 2023-03-08 | 2023-03-09 | TE.036 | 2023-03-30 | 2023-03-31 | 2023-04-03
TC.176 | 2023-03-16 | 2023-03-17 | 2023-03-20 | TD.037 | 2023-02-01 | 2023-02-02 | 2023-02-03 | TE.037 | 2023-03-30 | 2023-03-31 | 2023-04-03
TC.177 | 2023-03-16 | 2023-03-17 | 2023-03-20 | TD.038 | 2023-02-01 | 2023-02-02 | 2023-02-03 | TE.038 | 2023-03-30 | 2023-03-31 | 2023-04-03
TC.178 | 2023-03-16 | 2023-03-17 | 2023-03-20 | TD.039 | 2023-02-01 | 2023-02-02 | 2023-02-03 | TE.039 | 2023-03-30 | 2023-03-31 | 2023-04-03
TC.179 | 2023-03-16 | 2023-03-17 | 2023-03-20 | TD.040 |  |  |  | TE.040 | 2023-02-23 | 2023-02-24 | 2023-02-25
TC.180 | 2023-03-16 | 2023-03-17 | 2023-03-20 | TD.041 |  |  |  | TE.041 | 2023-02-23 | 2023-02-24 | 2023-02-25
TC.181 | 2023-03-25 | 2023-03-27 | 2023-03-28 | TD.042 |  |  |  | TE.042
TC.182 | 2023-03-25 | 2023-03-27 | 2023-03-28 | TD.043 |  |  |  | TE.043
TC.183 | 2023-03-25 | 2023-03-27 | 2023-03-28 | TD.044 |  |  |  | TE.044
TC.184 | 2023-03-25 | 2023-03-27 | 2023-03-28 | TD.045 |  |  |  | TE.045
TC.185 | 2023-03-28 | 2023-03-29 | 2023-03-30 | TD.046 |  |  |  | TE.046
TC.186 | 2023-03-28 | 2023-03-29 | 2023-03-30 | TD.047 |  |  |  | TE.047
TC.187 | 2023-03-28 | 2023-03-29 | 2023-03-30 | TD.048 |  |  |  | TE.048
TC.188 | 2023-03-28 | 2023-03-29 | 2023-03-30 | TD.049 |  |  |  | TE.049
TC.189 | 2023-03-28 | 2023-03-29 | 2023-03-30 | TD.050 |  |  |  | TE.050
TC.190 | 2023-03-28 | 2023-03-29 | 2023-03-30 | TD.051 |  |  |  | TE.051
TC.191 | 2023-04-25 | 2023-04-27 | 2023-04-28 | TD.052 |  |  |  | TE.052
TC.192 |  |  |  | TD.053 |  |  |  | TE.053
TC.193 |  |  |  | TD.054 |  |  |  | TE.054
TC.194 |  |  |  | TD.055 |  |  |  | TE.055
TC.195 |  |  |  | TD.056 |  |  |  | TE.056
TC.196 |  |  |  | TD.057 |  |  |  | TE.057
TC.197 |  |  |  | TD.058 |  |  |  | TE.058
TC.198 |  |  |  | TD.059 |  |  |  | TE.059
TC.199 |  |  |  | TD.060 |  |  |  | TE.060
TC.200 |  |  |  | TD.061 |  |  |  | TE.061
|  |  |  | TD.062 |  |  |  | TE.062
|  |  |  | TD.063 |  |  |  | TE.063
|  |  |  | TD.064 |  |  |  | TE.064
|  |  |  | TD.065 |  |  |  | TE.065
|  |  |  | TD.066 |  |  |  | TE.066
|  |  |  | TD.067 |  |  |  | TE.067
|  |  |  | TD.068 |  |  |  | TE.068
|  |  |  | TD.069 |  |  |  | TE.069
|  |  |  | TD.070 |  |  |  | TE.070
|  |  |  | TD.071 |  |  |  | TE.071
|  |  |  | TD.072 |  |  |  | TE.072
|  |  |  | TD.073 |  |  |  | TE.073
|  |  |  | TD.074 |  |  |  | TE.074
|  |  |  | TD.075 |  |  |  | TE.075
|  |  |  | TD.076 |  |  |  | TE.076
|  |  |  | TD.077 |  |  |  | TE.077
|  |  |  | TD.078 |  |  |  | TE.078
|  |  |  | TD.079 |  |  |  | TE.079
|  |  |  | TD.080 |  |  |  | TE.080
|  |  |  | TD.081 |  |  |  | TE.081
|  |  |  | TD.082 |  |  |  | TE.082
|  |  |  | TD.083 |  |  |  | TE.083
|  |  |  | TD.084 |  |  |  | TE.084
|  |  |  | TD.085 |  |  |  | TE.085
|  |  |  | TD.086 |  |  |  | TE.086
|  |  |  | TD.087 |  |  |  | TE.087
|  |  |  | TD.088 |  |  |  | TE.088 | 2023-02-17 | 2023-02-20 | 2023-02-21
|  |  |  | TD.089 |  |  |  | TE.089 | 2023-02-17 | 2023-02-20 | 2023-02-21
|  |  |  | TD.090 |  |  |  | TE.090 | 2023-02-17 | 2023-02-20 | 2023-02-21
|  |  |  | TD.091 |  |  |  | TE.091 | 2023-02-17 | 2023-02-20 | 2023-02-21
|  |  |  | TD.092 |  |  |  | TE.092 | 2023-02-17 | 2023-02-20 | 2023-02-21
|  |  |  | TD.093 |  |  |  | TE.093 | 2023-02-16 | 2023-02-20 | 2023-02-21
|  |  |  | TD.094 |  |  |  | TE.094 | 2023-02-16 | 2023-02-20 | 2023-02-21
|  |  |  | TD.095 |  |  |  | TE.095 | 2023-02-16 | 2023-02-17 | 2023-02-20
|  |  |  | TD.096 |  |  |  | TE.096 | 2023-02-16 | 2023-02-17 | 2023-02-20
|  |  |  | TD.097 |  |  |  | TE.097 | 2023-02-16 | 2023-02-17 | 2023-02-20
|  |  |  | TD.098 |  |  |  | TE.098 | 2023-02-14 | 2023-02-15 | 2023-02-16
|  |  |  | TD.099 |  |  |  | TE.099 | 2023-02-20 | 2023-02-22 | 2023-02-23
|  |  |  | TD.100 |  |  |  | TE.100 | 2023-02-20 | 2023-02-22 | 2023-02-23
|  |  |  | TD.101 |  |  |  | TE.101 | 2023-02-21 | 2023-02-22 | 2023-02-23
|  |  |  | TD.102 |  |  |  | TE.102 | 2023-02-21 | 2023-02-22 | 2023-02-23
|  |  |  | TD.103 |  |  |  | TE.103 | 2023-02-21 | 2023-02-22 | 2023-02-23
|  |  |  | TD.104 |  |  |  | TE.104 | 2023-02-21 | 2023-02-22 | 2023-02-23
|  |  |  | TD.105 |  |  |  | TE.105 | 2023-02-21 | 2023-02-22 | 2023-02-23
|  |  |  | TD.106 |  |  |  | TE.106 | 2023-02-06 | 2023-02-15 | 2023-02-16
|  |  |  | TD.107 |  |  |  | TE.107 | 2023-02-06 |  | 2023-02-14
|  |  |  | TD.108 | 2023-02-06 |  |  | TE.108 |  |  | 2023-02-14
|  |  |  | TD.109 | 2023-02-06 |  |  | TE.109 |  |  | 2023-02-14
|  |  |  | TD.110 |  |  |  | TE.110
|  |  |  | TD.111 |  |  |  | TE.111
|  |  |  | TD.112 |  |  |  | TE.112
|  |  |  | TD.113 |  |  |  | TE.113
|  |  |  | TD.114 |  |  |  | TE.114
|  |  |  | TD.115 |  |  |  | TE.115
|  |  |  | TD.116 |  |  |  | TE.116
|  |  |  | TD.117 |  |  |  | TE.117
|  |  |  | TD.118 |  |  |  | TE.118
|  |  |  | TD.119 |  |  |  | TE.119
|  |  |  | TD.120 |  |  |  | TE.120
|  |  |  | TD.121 |  |  |  | TE.121
|  |  |  | TD.122 |  |  |  | TE.122
|  |  |  | TD.123 |  |  |  | TE.123
|  |  |  | TD.124 |  |  |  | TE.124
|  |  |  | TD.125 |  |  |  | TE.125
|  |  |  | TD.126 |  |  |  | TE.126
|  |  |  | TD.127 |  |  |  | TE.127
|  |  |  | TD.128 |  |  |  | TE.128
|  |  |  | TD.129 |  |  |  | TE.129
|  |  |  | TD.130 |  |  |  | TE.130
|  |  |  | TD.131 |  |  |  | TE.131
|  |  |  | TD.132 |  |  |  | TE.132
|  |  |  | TD.133 |  |  |  | TE.133
|  |  |  | TD.134 |  |  |  | TE.134
|  |  |  | TD.135 |  |  |  | TE.135
|  |  |  | TD.136 |  |  |  | TE.136
|  |  |  | TD.137 |  |  |  | TE.137
|  |  |  | TD.138 |  |  |  | TE.138
|  |  |  | TD.139 |  |  |  | TE.139
|  |  |  | TD.140 |  |  |  | TE.140 | 2023-02-23 | 2023-02-24 | 2023-02-25
|  |  |  | TD.141 |  |  |  | TE.141 | 2023-02-23 | 2023-02-24 | 2023-02-25
|  |  |  | TD.142 |  |  |  | TE.142
|  |  |  | TD.143 |  |  |  | TE.143
|  |  |  | TD.144 |  |  |  | TE.144
|  |  |  | TD.145 | 2023-02-01 | 2023-02-04 | 2023-02-06 | TE.145 | 2023-02-27 | 2023-03-01 | 2023-03-02
|  |  |  | TD.146 | 2023-02-02 | 2023-02-04 | 2023-02-06 | TE.146 | 2023-02-27 | 2023-03-01 | 2023-03-02
|  |  |  | TD.147 | 2023-02-02 | 2023-02-04 | 2023-02-06 | TE.147 | 2023-02-25 | 2023-02-27 | 2023-03-01
|  |  |  | TD.148 | 2023-02-02 | 2023-02-04 | 2023-02-06 | TE.148 | 2023-02-24 | 2023-02-27 | 2023-03-01
|  |  |  | TD.149 | 2023-02-02 | 2023-02-04 | 2023-02-06 | TE.149 | 2023-02-25 | 2023-02-27 | 2023-03-01
|  |  |  | TD.150 | 2023-02-03 | 2023-02-04 | 2023-02-06 | TE.150 | 2023-02-25 | 2023-02-27 | 2023-03-01
|  |  |  | TD.151 | 2023-02-03 | 2023-02-04 | 2023-02-06 | TE.151 | 2023-02-25 | 2023-02-27 | 2023-03-01
|  |  |  | TD.152 | 2023-02-03 | 2023-02-06 | 2023-02-07 | TE.152 | 2023-02-25 | 2023-02-27 | 2023-03-01
|  |  |  | TD.153 | 2023-02-03 | 2023-02-06 | 2023-02-07 | TE.153 | 2023-02-23 | 2023-02-24 | 2023-02-25
|  |  |  | TD.154 | 2023-02-03 | 2023-02-06 | 2023-02-07 | TE.154 | 2023-02-23 | 2023-02-24 | 2023-02-25
|  |  |  | TD.155 | 2023-02-03 | 2023-02-06 | 2023-02-07 | TE.155 | 2023-02-21 | 2023-02-23 | 2023-02-24
|  |  |  | TD.156 | 2023-02-04 | 2023-02-06 | 2023-02-07 | TE.156 | 2023-02-20 | 2023-02-23 | 2023-02-24
|  |  |  | TD.157 | 2023-02-04 | 2023-02-06 | 2023-02-07 | TE.157 | 2023-02-21 | 2023-02-22 | 2023-02-23
|  |  |  | TD.158 | 2023-02-04 | 2023-02-06 | 2023-02-07 | TE.158 | 2023-02-21 | 2023-02-22 | 2023-02-23
|  |  |  | TD.159 | 2023-02-04 | 2023-02-06 | 2023-02-07 | TE.159 | 2023-02-21 | 2023-02-22 | 2023-02-23
|  |  |  | TD.160 |  |  |  | TE.160 | 2023-02-27 | 2023-03-03 | 2023-03-04
|  |  |  | TD.161 |  |  |  | TE.161 | 2023-02-28 | 2023-03-03 | 2023-03-04
|  |  |  | TD.162 |  |  |  | TE.162 | 2023-02-28 | 2023-03-03 | 2023-03-04
|  |  |  | TD.163 |  |  |  | TE.163 | 2023-02-28 | 2023-03-03 | 2023-03-04
|  |  |  | TD.164 |  |  |  | TE.164 | 2023-03-01 | 2023-03-03 | 2023-03-04
|  |  |  | TD.165 |  |  |  | TE.165 | 2023-03-02 | 2023-03-03 | 2023-03-04
|  |  |  | TD.166 |  |  |  | TE.166 | 2023-03-02 | 2023-03-03 | 2023-03-04
|  |  |  | TD.167 |  |  |  | TE.167 | 2023-03-01 | 2023-03-03 | 2023-03-04
|  |  |  | TD.168 |  |  |  | TE.168 | 2023-03-06 | 2023-03-07 | 2023-03-08
|  |  |  | TD.169 |  |  |  | TE.169 | 2023-03-06 | 2023-03-07 | 2023-03-08
|  |  |  | TD.170 | 2023-03-03 | 2023-03-04 | 2023-03-06 | TE.170 | 2023-03-30 | 2023-03-31 | 2023-04-03
|  |  |  | TD.171 | 2023-03-03 | 2023-03-04 | 2023-03-06 | TE.171 | 2023-03-30 | 2023-03-31 | 2023-04-03
|  |  |  | TD.172 | 2023-03-03 | 2023-03-04 | 2023-03-06 | TE.172 | 2023-03-30 | 2023-03-31 | 2023-04-03
|  |  |  | TD.173 | 2023-03-03 | 2023-03-04 | 2023-03-06 | TE.173 | 2023-03-30 | 2023-03-31 | 2023-04-03
|  |  |  | TD.174 | 2023-03-03 | 2023-03-04 | 2023-03-06 | TE.174 | 2023-05-29 | 2023-05-30 | 2023-05-31
|  |  |  | TD.175 | 2023-03-03 | 2023-03-04 | 2023-03-06 | TE.175 | 2023-05-29 | 2023-05-30 | 2023-05-31
|  |  |  | TD.176 | 2023-03-17 | 2023-03-21 | 2023-03-22 | TE.176 | 2023-05-29 | 2023-05-30 | 2023-05-31
|  |  |  | TD.177 | 2023-03-17 | 2023-03-21 | 2023-03-22 | TE.177 | 2023-05-26 | 2023-05-30 | 2023-05-31
|  |  |  | TD.178 | 2023-03-16 | 2023-03-21 | 2023-03-22 | TE.178 | 2023-05-26 | 2023-05-30 | 2023-05-31
|  |  |  | TD.179 | 2023-03-16 | 2023-03-21 | 2023-03-22 | TE.179 | 2023-05-26 | 2023-05-30 | 2023-05-31
|  |  |  | TD.180 | 2023-03-16 | 2023-03-21 | 2023-03-22 | TE.180 | 2023-05-26 | 2023-05-30 | 2023-05-31
|  |  |  | TD.181 | 2023-05-15 | 2023-05-16 | 2023-05-17 | TE.181 | 2023-05-26 | 2023-05-30 | 2023-05-31
|  |  |  | TD.182 | 2023-05-15 | 2023-05-16 | 2023-05-17 | TE.182 | 2023-05-26 | 2023-05-30 | 2023-05-31
|  |  |  | TD.183 | 2023-05-15 | 2023-05-16 | 2023-05-17 | TE.183 | 2023-06-02
|  |  |  | TD.184 | 2023-05-12 | 2023-05-15 | 2023-05-16 | TE.184 | 2023-06-02
|  |  |  | TD.185 | 2023-05-12 | 2023-05-15 | 2023-05-16 | TE.185 | 2023-06-02
|  |  |  | TD.186 | 2023-05-12 | 2023-05-15 | 2023-05-16 | TE.186 | 2023-06-02
TD.187
TD.188
TD.189
TD.190
|  |  |  | TD.197 | 2023-06-06 | 2023-06-07 | 2023-06-09
|  |  |  | TD.198 | 2023-06-06 | 2023-06-09 | 2023-06-10
|  |  |  | TD.199 | 2023-06-06 | 2023-06-09 | 2023-06-10
|  |  |  | TD.200 | 2023-06-05 | 2023-06-07 | 2023-06-09
|  |  |  | TD.201 | 2023-06-05 | 2023-06-07 | 2023-06-09
|  |  |  | TD.202 | 2023-06-05 | 2023-06-07 | 2023-06-09
|  |  |  | TD.203 | 2023-05-09 | 2023-05-10 | 2023-05-11
|  |  |  | TD.204 | 2023-05-09 | 2023-05-10 | 2023-05-11
|  |  |  | TD.205 | 2023-05-09 | 2023-05-10 | 2023-05-11
|  |  |  | TD.206 | 2023-05-09 | 2023-05-10 | 2023-05-11
|  |  |  | TD.207 | 2023-05-09 | 2023-05-10 | 2023-05-11
|  |  |  | TD.208 | 2023-05-09 | 2023-05-10 | 2023-05-11
|  |  |  | TD.209 | 2023-04-12 | 2023-04-18 | 2023-04-19
|  |  |  | TD.210 | 2023-04-15 | 2023-04-18 | 2023-04-19
|  |  |  | TD.211 | 2023-04-13 | 2023-04-19 | 2023-04-20 | TE.183 | 2023-06-05 | 2023-06-05 | 2023-06-06
|  |  |  | TD.212 | 2023-04-15 | 2023-04-18 | 2023-04-19 | TE.184 | 2023-06-02 | 2023-06-05 | 2023-06-06
|  |  |  | TD.213 | 2023-04-15 | 2023-04-18 | 2023-04-19 | TE.185 | 2023-06-02 | 2023-06-05 | 2023-06-06
|  |  |  | TD.214 | 2023-04-18 | 2023-04-19 | 2023-04-20 | TE.186 | 2023-06-02 | 2023-06-05 | 2023-06-06
|  |  |  | TD.215 | 2023-04-18 | 2023-04-19 | 2023-04-20 | TE.187
|  |  |  | TD.216 | 2023-04-27 | 2023-04-28 | 2023-04-28 | TE.188
|  |  |  | TD.217 | 2023-04-27 | 2023-04-28 | 2023-04-28 | TE.189
|  |  |  | TD.218 | 2023-04-27 | 2023-04-28 | 2023-04-28 | TE.190
|  |  |  | TD.219 | 2023-06-07 | 2023-06-09 | 2023-06-10 | TE.191
|  |  |  | TD.220 | 2023-06-07 | 2023-06-09 | 2023-06-10 | TE.192
|  |  |  | TD.221 | 2023-06-07 | 2023-06-09 | 2023-06-10 | TE.193
|  |  |  | TD.222 | 2023-06-07 | 2023-06-09 | 2023-06-10 | TE.194
|  |  |  | TD.223 | 2023-06-06 | 2023-06-07 | 2023-06-09 | TE.195
|  |  |  | TD.224 | 2023-06-06 | 2023-06-07 | 2023-06-09 | TE.196
|  |  |  | TD.225 |  |  |  | TE.197
TE.198
TE.199
TE.200
TE.201
TE.202
[8 empty] | TE.203 | 2023-05-23 | 2023-05-25 | 2023-05-26
[8 empty] | TE.204 | 2023-05-24 | 2023-05-25 | 2023-05-26
[8 empty] | TE.205 | 2023-05-25 | 2023-05-26 | 2023-05-26
[8 empty] | TE.206 | 2023-05-25 | 2023-05-26 | 2023-05-26
[8 empty] | TE.207 | 2023-05-24 | 2023-05-25 | 2023-05-26
[8 empty] | TE.208 | 2023-05-24 | 2023-05-25 | 2023-05-26
TE.209
TE.210
TE.211
TE.212
TE.213
TE.214
TE.215
TE.216
TE.217
TE.218
TE.219
TE.220
TE.221
TE.222
TE.223
TE.224
[8 empty] | TE.225 | 2023-02-18 | 2023-02-20 | 2023-02-21
[8 empty] | TE.226 | 2023-02-18 | 2023-02-20 | 2023-02-21
[8 empty] | TE.227 | 2023-02-18 | 2023-02-20 | 2023-02-21
[8 empty] | TE.228 | 2023-02-18 | 2023-02-20 | 2023-02-21
[8 empty] | TE.229 | 2023-02-18 | 2023-02-20 | 2023-02-21
[8 empty] | TE.230 | 2023-02-20 | 2023-02-21 | 2023-02-22
[8 empty] | TE.231 | 2023-03-11 | 2023-03-13 | 2023-03-14
[8 empty] | TE.232 | 2023-03-11 | 2023-03-13 | 2023-03-14
[8 empty] | TE.233 | 2023-03-11 | 2023-03-13 | 2023-03-14
[8 empty] | TE.234 | 2023-03-11 | 2023-03-13 | 2023-03-14
[8 empty] | TE.235 | 2023-03-11 | 2023-03-13 | 2023-03-14
[8 empty] | TE.236 | 2023-03-10 | 2023-03-13 | 2023-03-14
[8 empty] | TE.237 | 2023-03-10 | 2023-03-13 | 2023-03-14
[8 empty] | TE.238 | 2023-03-10 | 2023-03-13 | 2023-03-14
[8 empty] | TE.239 | 2023-03-10 | 2023-03-13 | 2023-03-14
[8 empty] | TE.240 | 2023-03-10 | 2023-03-13 | 2023-03-14
[8 empty] | TE.241 | 2023-02-22 | 2023-02-23 | 2023-02-24
[8 empty] | TE.242 | 2023-02-22 | 2023-02-23 | 2023-02-24
[8 empty] | TE.243 | 2023-02-22 | 2023-02-23 | 2023-02-24
[8 empty] | TE.244 | 2023-02-22 | 2023-02-23 | 2023-02-24
[8 empty] | TE.245 | 2023-02-13 | 2023-02-14 | 2023-02-15
[8 empty] | TE.246 | 2023-02-08 | 2023-02-14 | 2023-02-15
TE.247

## Tabela
TIRANTES - ESTAÇÃO PENHA
Condição ideal para protensão dos tirantes (Todas as fases com resultados favoráveis) - FCk ≥ 25MPa
Relatório | Data da moldagem | Descrição no relatório | Resistências (MPa)
|  |  | 1 dia | 2 dias | 3 dias | 4 dia | 5 dias | 6 dias | 7 dias | 8 dias | 9 dias | 10 dias | 28 dias | 29 dias | fck
RT.0001 | 2022-02-23 | Injeção da Bainha dos Tirantes TA.045 e TA.094 | [6 empty] | 46.1 | [5 empty] | 25
RT.0002 | 2022-02-24 | Injeção da 1ª Fase dos Tirantes TA.045 e TA.090 | [6 empty] | 32.4 |  |  |  | 48.2 |  | 25
RT.0003 | 2022-02-25 | Injeção da 1ª Fase dos Tirantes TA.091, TA.093, TA.095 e TA.097; 2ª Fase dos tirantes TA.045 e TA.090 |  |  | 21.6 | [9 empty] | 25
RT.0004 | 2022-02-26 | Injeção da Bainha dos Tirantes TA.092 e TA.096; 1ª Fase dos tirantes TA.091, TA.094, TA.095 e TA.097 | [6 empty] | 21.8 | [5 empty] | 25
RT.0005 | 2022-02-26 | Injeção da Bainha do Tirante TA.096 | [6 empty] | 31 |  |  |  | 36.9 |  | 25
RT.0006 | 2022-03-02 | Injeção da Bainha dos Tirantes TA.100; 1ª Fase dos Tirantes TA.092, TA.093 e TA.093; 2ª Fase dos tirantes TA.091, TA.094, TA.095 e TA.097 |  |  | 25.7 |  |  |  | 36.9 |  |  |  | 48.5 |  | 25
RT.0007 | 2022-02-22 | Injeção da Bainha do Tirante TA.090 | [12 empty] | 25
RT.0008 | 2022-03-08 | Injeção da 2ª Fase dos Tirantes TA.044, TA.099, TA.100 e TA.101 (SÉRIE 1) |  |  | 25.2 |  |  |  | 30.3 |  |  |  | 38.9 |  | 25
RT.0008 | 2022-03-08 | Injeção da Bainha do tirante TA.043 (SÉRIE 2) |  |  | 22.2 |  |  |  | 28.1 |  |  |  | 35.6 |  | 25
RT.0009 | 2022-03-09 | Injeção da 1ª Fase dos Tirantes TA.043 e TC.089 |  |  | 25.9 |  |  |  | 26.2 |  |  |  | 38 |  | 25
RT.0010 | 2022-03-10 | Injeção da 2ª Fase dos Tirantes TA.043 e TA.089 |  |  | 25.4 |  |  |  | 27.1 |  |  |  | 37.7 |  | 25
RT.0011 | 2022-03-17 | Injeção da Bainha do Tirante TC.105 |  |  | 32.5 |  |  |  | 37.3 |  |  |  | 50.8 |  | 25
RT.0012 | 2022-03-18 | Injeção da Bainha dos Tirantes TC.103 e TC.104 |  |  | 28.5 |  |  |  | 37.7 |  |  |  | 43.4 |  | 25
RT.0013 | 2022-03-19 | Injeção da 1ª Fase dos Tirantes TC.103, TC.104 e TC.105 |  |  | 32.8 |  |  |  | 39.5 |  |  |  | 47.2 |  | 25
RT.0014 | 2022-03-21 | Injeção da Bainha dos Tirantes TC.098, TC.100 e TC.102; 2ª Fase dos tirantes TC.103, TC.104 e TC.105 |  |  | 26.9 |  |  |  | 33.1 |  |  |  | 42 |  | 25
RT.0015 | 2022-03-22 | Injeção da Bainha dos Tirantes TC.097, TC.099 e TC.101 |  |  | 25.3 |  |  |  | 30.6 |  |  |  | 36.4 |  | 25
RT.0016 | 2022-03-23 | Injeção da Bainha dos Tirantes TC.096 e TC.210; 1ª Fase do tirante TC.100 | [6 empty] | 25.2 |  |  |  | 33.8 |  | 25
RT.0017 | 2022-03-24 | Injeção da Bainha dos Tirantes TC.209, TC.211, TC.212 e TC.213; 1ª Fase do tirante TC.102; 2ª Fase do tirante TC.100 |  |  | 27.8 |  |  |  | 29.1 |  |  |  | 40.8 |  | 25
RT.0018 | 2022-03-25 | Injeção da Bainha dos Tirantes TC.207 e TC.205; 1ª Fase dos tirantes TC.099, TC.101 e TC.098 |  |  | 27.2 |  |  |  | 31.8 |  |  |  | 39.2 |  | 25
RT.0019 | 2022-03-25 | Injeção da 1ª Fase dos Tirantes TC.097; 2ª Fase do tirante TC.102 |  |  | 24.2 |  |  |  | 28.9 |  |  |  | 38.1 |  | 25
RT.0020 | 2022-03-26 | Injeção da Bainha do tirante TC.206; 2ª Fase dos Tirantes TC.097, TC.098, TC.099 e TC.101 |  |  | 25 |  |  |  | 29.7 |  |  |  | 30.5 |  | 25
RT.0021 | 2022-03-28 | Injeção da Bainha dos Tirantes TC.200, TC.202 e TC.204; 1ª Fase do tirante TC.096 | [6 empty] | 26.8 |  |  |  | 36.7 |  | 25
RT.0022 | 2022-03-28 | Injeção da 1ª Fase dos Tirantes TC.210, TC.212 e TC.213 | [6 empty] | 35.3 |  |  |  | 37.8 |  | 25
RT.0023 | 2022-03-29 | Injeção da 2ª Fase dos Tirantes TC.096, TC.210, TC.212 e TC.213; 1ª Fase do tirante TC.209 |  |  | 24.9 |  |  |  | 28.1 |  |  |  | 33.1 |  | 25
RT.0024 | 2022-03-29 | Injeção da Bainha dos Tirantes TC.208 e TC.199; 1ª Fase do tirante TC.211, TC.209 e TC.206 |  |  | 27.4 |  |  |  | 29.5 |  |  |  | 30.8 |  | 25
RT.0025 | 2022-03-30 | Injeção da Bainha dos Tirantes TC.197, TC.198 e TC.201 |  |  | 23 |  |  |  | 24.1 |  |  |  | 28 |  | 25
RT.0026 | 2022-03-31 | Injeção da Bainha dos Tirantes TC.196 e TC.193; 1ª Fase do tirante TC.207; 2ª Fase dos tirantes TC.206 e TC.211 |  |  | 24.9 |  |  |  | 29.5 |  |  |  | 34.7 |  | 25
RT.0027 | 2022-04-01 | Injeção da Bainha dos Tirantes TC.192 e TC.094; 1ª Fase dos tirantes TC.208, TC.205, TC.201 e TC.202; 2ª Fase do tirante TC.207 |  |  | 24.1 |  |  |  | 36 |  |  |  | 43.4 |  | 25
RT.0028 | 2022-04-02 | Injeção da 1ª Fase dos tirantes TC.199 e TC.200; 2ª Fase dos tirantes TC.201, TC.202, TC.205, TC.208 e TC.209 |  |  | 7.4 |  |  |  | 23 |  |  |  | 36.8 |  | 25
RT.0029 | 2022-04-04 | Injeção da Bainha do Tirante TC.087; 1ª Fase dos tirantes TC.198, TC.197 e TC.196; 2ª Fase dos tirantes TC.200 e TC.199 |  |  | 26.2 |  |  |  | 33.2 |  |  |  | 36.4 |  | 25
RT.0030 | 2022-04-05 | Injeção da Bainha dos Tirantes TC.088 e TC.086; 1ª Fase dos tirantes TC.192, TC.193 e TC.194; 2ª Fase dos tirantes TC.196, TC.197 e TC.198 |  |  | 22.9 |  |  |  | 30.4 |  |  |  | 34.5 |  | 25
RT.0031 | 2022-04-06 | Injeção da Bainha do Tirante TC.195; 1ª Fase dos tirantes TC.086, TC.087 e TC.088; 2ª Fase dos tirantes TC.194, TC.193 e TC.192 |  |  | 24.1 |  |  |  | 30.5 |  |  |  | 38.2 |  | 25
RT.0032 | 2022-07-07 | Injeção da Bainha do Tirante TC.093; 1ª fase do tirante TC.195 |  |  | 25.2 |  |  |  | 30.5 |  |  |  | 37.6 |  | 25
RT.0033 | 2022-04-07 | Injeção da 2ª Fase dos tirantes TC.086, TC.087 e TC.088 |  |  | 25.4 |  |  |  | 29.1 |  |  |  | 34.6 |  | 25
RT.0034 | 2022-04-08 | Injeção da Bainha dos Tirantes TC.095 e TC.092 |  |  | 24.4 |  |  |  | 31.3 |  |  |  | 39.7 |  | 25
RT.0035 | 2022-04-11 | Injeção da Bainha dos Tirantes TC.094 e TC.090 |  |  | 24.1 |  |  |  | 27.4 |  |  |  | 35.4 |  | 25
RT.0036 | 2022-04-12 | Injeção da Bainha dos Tirantes TC.089, TC.091 e TC.204; 1ª Fase dos tirantes TC.095 e TC.094; 2ª Fase do tirante TC.195 |  |  | 31.6 |  |  |  | 32.7 |  |  |  | 38.9 |  | 25
RT.0037 | 2022-04-13 | Injeção da Bainha do Tirante TC.203; 2ª Fase dos tirantes TC.095 e TC.094 |  |  | 25.7 |  |  |  | 27.8 |  |  |  | 35.9 |  | 25
RT.0038 | 2022-04-13 | Injeção da 1ª Fase dos tirantes TC.093, TC.092 e TC.091 |  |  | 26.5 |  |  |  | 28.3 |  |  |  | 37 |  | 25
RT.0039 | 2022-04-14 | Injeção da 1ª Fase dos Tirantes TC.203, TC.204, TC.090 e TC.089; 2ª Fase dos tirantes TC.091, TC.092 e TC.093 |  |  | 23 |  |  |  | 24.4 |  |  |  | 34.5 |  | 25
RT.0040 | 2022-04-16 | Injeção da 2ª Fase dos Tirantes TC.203, TC.204, TC.090 e TC.089 |  |  | 20.5 |  |  |  | 29.1 |  |  |  | 39.5 |  | 25
RT.0041 | 2022-04-19 | Injeção da Bainha do Tirante TA.073 |  |  | 18.4 |  |  |  | 26.2 |  |  |  | 36.7 |  | 25
RT.0042 | 2022-04-20 | Injeção da Bainha dos Tirantes TC.060 e TC.059; 1ª Fase do Tirante TA.073 |  |  | 20.7 |  |  |  | 28.3 |  |  |  | 36.8 |  | 25
RT.0043 | 2022-04-22 | Injeção da Bainha dos Tirantes TA.061 e TA.062; 1ª Fase dos Tirantes TA.059 e TA.060; 2ª Fase do tirante TA.073 |  |  | 22.2 |  |  |  | 26.7 |  |  |  | 32.9 |  | 25
RT.0044 | 2022-04-23 | Injeção da Bainha dos Tirantes TA.063 e TA.064; 1ª Fase do Tirante TA.061; 2ª Fase dos tirantes TA.059 e TA.060 |  |  | 25 |  |  |  | 29.7 |  |  |  | 40.8 |  | 25
RT.0045 | 2022-04-25 | Injeção da Bainha dos Tirantes TA.065 e TA.066; 1ª Fase dos Tirantes TA.063, TA.062 e TA.061; 2ª Fase do tirante TA.060 |  |  | 20.8 |  |  |  | 28.9 |  |  |  | 39.1 |  | 25
RT.0046 | 2022-04-26 | Injeção da Bainha dos Tirantes TA.067, TA.070 e TA.071; 1ª Fase dos Tirantes TA.062 e TA.065; 2ª Fase dos tirantes TA.061 e TA.063 |  |  | 25 |  |  |  | 29.1 |  |  |  | 39.5 |  | 25
RT.0047 | 2022-04-27 | Injeção da Bainha dos Tirantes TA.068 e TA.069; 2ª Fase dos Tirantes TA.062, TA.064 e TA.065; 1ª Fase do tirante TA.066 |  |  | 27.9 |  |  |  | 28.9 |  |  |  | 36.5 |  | 25
RT.0048 | 2022-04-28 | Injeção da Bainha dos Tirantes TA.072 e TA.075; 2ª Fase dos Tirantes TA.066; 1ª Fase dos tirantes TA.067 e TA.068 |  |  | 27.8 |  |  |  | 31 |  |  |  | 40 |  | 25
RT.0049 | 2022-04-29 | Injeção da Bainha dos Tirantes TA.074; 2ª Fase do Tirante TA.067; 1ª Fase dos tirantes TA.069, TA.070 e TA.071 |  |  | 24.5 |  |  |  | 29.1 |  |  |  | 39.9 |  | 25
RT.0050 | 2022-05-02 | Injeção da Bainha do tirante TA.001; 2ª Fase dos Tirantes TA.071, TA.070, TA.069 e TA.068; 1ª Fase dos tirantes TA.072, TA.074 e TA.075 |  |  | 19.2 |  |  |  | 23.3 |  |  |  | 33.3 |  | 25
RT.0051 | 2022-05-03 | Injeção da Bainha dos Tirantes TA.002, TA.004, TA.005 e TA.006; 2ª Fase dos tirantes TA.072, TA.074 e TA.075 |  |  | 24.2 |  |  |  | 29.8 |  |  |  | 40.9 |  | 25
RT.0052 | 2022-05-04 | Injeção da Bainha dos Tirantes TA.007, TA.008 e TA.009; 1ª Fase dos Tirantes TA.001, TA.002, TA.004, TA.005 e TA.006 |  |  | 22 |  |  |  | 27.3 |  |  |  | 39.3 |  | 25
RT.0053 | 2022-05-05 | Injeção da Bainha dos Tirantes TA.003 e TA.076; 2ª Fase dos Tirantes TA.001, TA.002, TA.004, TA.005 e TA.006 |  |  | 27.6 |  |  |  | 34.9 |  |  |  | 43.5 |  | 25
RT.0054 | 2022-05-06 | Injeção da 1ª Fase dos Tirantes TA.003, TA.007, TA.008 e TA.009 |  |  | 25.2 |  |  |  | 31.2 |  |  |  | 41 |  | 25
RT.0055 | 2022-05-07 | Injeção da Bainha dos Tirantes TA.077 e TA.078; 2ª Fase dos Tirantes TA.003, TA.007, TA.008 e TA.009 |  |  | 21 |  |  |  | 30.4 |  |  |  | 39.2 |  | 25
RT.0056 | 2022-05-09 | Injeção da bainha dos tirantes TA.079, TA.080 e TA.081 |  |  | --- |  |  |  | 26 |  |  |  | 37 |  | 25
RT.0057 | 2022-05-10 | Injeção da Bainha dos Tirantes TA.082, TA.083, TA.084 e TA.085; 1ª Fase dos Tirantes TA.076, TA.077, TA.078, TA.079, TA.080 e TA.081 |  |  | 29.5 |  |  |  | 35.3 |  |  |  | 46.3 |  | 25
RT.0058 | 2022-05-11 | Injeção da Bainha dos Tirantes TA.010, TA.011 e TA.012; 2ª Fase dos Tirantes TA.076, TA.077, TA.078, TA.079, TA.080 e TA.081; 1ª Fase TA.082, TA.083, TA.084 e TA.085 |  |  | 37.3 |  |  |  | 43.1 |  |  |  | 53.8 |  | 25
RT.0059 | 2022-05-12 | Injeção da 1ª Fase dos Tirantes TA.010, TA.011 e TA.012; 2ª Fase dos tirantes TA.082, TA.084 e TA.085 |  |  | 27.2 |  |  |  | 30.4 |  |  |  | 43 |  | 25
RT.0060 | 2022-05-13 | Injeção da 2ª Fase dos Tirantes TA.010, TA.011 e TA.012 |  |  | 21.9 |  |  |  | 30.2 |  |  |  | 33.3 |  | 25
RT.0061 | 2022-05-14 | Injeção da Bainha dos Tirantes TA.016 e TA.015 |  |  | 28.2 |  |  |  | 38.8 |  |  |  | 41.2 |  | 25
RT.0062 | 2022-05-16 | Injeção da Bainha dos Tirantes TA.014 |  |  | 19.8 |  |  |  | 28.6 |  |  |  | 36.5 |  | 25
RT.0063 | 2022-05-17 | Injeção da Bainha do tirante TA.013; 1ª Fase dos Tirantes TA.016 e TA.015 |  |  | 31.3 |  |  |  | 44.3 |  |  |  | 59.8 |  | 25
RT.0064 | 2022-05-18 | Injeção da 2ª Fase dos Tirantes TA.016 e TA.015; 1ª Fase dos tirantes TA.014 e TA.013 |  |  | 51.1 |  |  |  | 54.2 |  |  |  | 68.1 |  | 25
RT.0065 | 2022-05-19 | Injeção da 2ª Fase dos Tirantes TA.013 e TA.014 |  |  | 40 |  |  |  | 47.9 |  |  |  | 61 |  | 25
RT.0066 | 2022-05-24 | Injeção da Bainha dos Tirantes TA.018 e TA.019 |  |  | 47.8 |  |  |  | 59.9 |  |  |  | 65.4 |  | 25
RT.0067 | 2022-05-25 | Injeção da Bainha dos Tirantes TA.020 e TA.021 |  |  | 42.1 |  |  |  | 54.7 |  |  |  | 61.6 |  | 25
RT.0068 | 2022-05-26 | Injeção da Bainha dos Tirantes TA.028, TA.027 e TA.026; 1ª Fase dos Tirantes TA.018, TA.019, TA.020 e TA.021 |  |  | 50 |  |  |  | 52.6 |  |  |  | 59.4 |  | 25
RT.0069 | 2022-05-27 | Injeção da Bainha dos Tirantes TA.023, TA.024 e TA.025; 1ª Fase dos Tirantes TA.027 e TA.028; 2ª Fase dos Tirantes TA.018, TA.019, TA.020 e TA.021 |  |  | 23.8 |  |  |  | 29.5 |  |  |  | 36.8 |  | 25
RT.0072 | 2022-05-28 | Injeção da Bainha dos Tirantes TA.022 e TA.017 |  |  | 40.7 |  |  |  | 53.3 |  |  |  | 61.8 |  | 25
RT.0073 | 2022-05-30 | Injeção da Bainha dos Tirantes TA.086, TA.087 e TA.088; 1ª Fase dos Tirantes TA.022, TA.023, TA.024, TA.025 e TA.026; 2ª Fase do Tirante TA.027 e TA.028 |  |  | 34.3 |  |  |  | 43.6 |  |  |  | 49.9 |  | 25
RT.0074 | 2022-05-31 | Injeção da 1ª Fase dos Tirantes TA.086, TA.087 e TA.088; 2ª Fase dos tirantes TA.017, TA.022, TA.023, TA.024, TA.025 e TA.026 |  |  | 35.4 |  |  |  | 43.2 |  |  |  | 55.6 |  | 25
RT.0075 | 2022-06-01 | Injeção da 2ª Fase dos Tirantes TA.086, TA.087 e TA.088 |  |  | 39.2 |  |  |  | 50.3 |  |  |  | 57.4 |  | 25
RT.0077 | 2022-06-13 | Injeção da Bainha dos Tirantes TC.149, TC.150, TC.151, TC.152, TC.153 e TC.154 |  |  | 50.3 |  |  |  | 54.5 |  |  |  | 64 |  | 25
RT.0078 | 2022-06-14 | Injeção da 1ª Fase dos Tirantes TC.149, TC.150, TC.151 e TC.152 |  |  | 40.3 |  |  |  | 46.9 |  |  |  | 59.2 |  | 25
RT.0079 | 2022-06-15 | Injeção da Bainha dos Tirantes TC.160, TC.161, TC.162 e TC.163; 1ª Fase dos Tirantes TC.153, e TC.154, TC.156, TC.157, TC.158 e TC.159 |  |  | 34 |  |  |  | 41.3 |  |  |  | 53.8 |  | 25
RT.0080 | 2022-06-17 | Injeção da 1ª Fase dos Tirantes TC.160, TC.161, TC.162 e TC.163; 2ª Fase dos tirantes TC.154, TC.156, TC.157, TC.158 e TC.159 |  |  | 48 |  |  |  | 55.8 |  |  |  | 68.8 |  | 25
RT.0081 | 2022-06-18 | Injeção da 2ª Fase dos Tirantes TC.160, TC.161, TC.162, TC.163, TC.149, TC.150, TC.151, TC.152 e TC.153 |  |  | 45.9 |  |  |  | 55.7 |  |  |  | 65.7 |  | 25
RT.0082 | 2022-06-21 | Injeção da Bainha dos Tirantes TC.155, TC.164 e TC.165 |  |  | 43.5 |  |  |  | 49.9 |  |  |  | 60.1 |  | 25
RT.0083 | 2022-06-22 | Injeção da 1ª Fase dos Tirantes TC.155, TC.164 e TC.166 |  |  | 38.7 |  |  |  | 44.9 |  |  |  | 57.6 |  | 25
RT.0084 | 2022-06-23 | Injeção da Bainha dos Tirantes TB.012, TB.011 e TB.010; 2ª Fase dos tirantes TC.155, TC.164 e TC.165 |  |  | 54.5 |  |  |  | 57.8 |  |  |  | 70.7 |  | 25
RT.0085 | 2022-06-24 | Injeção da Bainha dos Tirantes TB.005, TB.006, TB.007, TB.008 e TB.009; 1ª Fase dos tirantes TB.010, TB.011 e TB.012 |  |  | 29.5 |  |  |  | 40 |  |  |  | 48.2 |  | 25
RT.0086 | 2022-06-24 | Injeção da 1ª Fase dos Tirantes TB.011 e TB.012 |  |  | 29.6 |  |  |  | 42.1 |  |  |  | 50.1 |  | 25
RT.0087 | 2022-06-25 | Injeção da Bainha dos Tirantes TB.002 e TB.003; 1ª Fase dos tirantes TB.008 e TB.009; 2ª Fase dos tirantes TB.010, TB.011 e TB.012 |  |  | 42 |  |  |  | 54 |  |  |  | 61.1 |  | 25
RT.0088 | 2022-06-27 | Injeção da 1ª Fase dos Tirantes TB.002, TB.006 e TB.007; 2ª Fase dos Tirantes TB.008 e TB.009 |  |  | 41.3 |  |  |  | 50.7 |  |  |  | 62 |  | 25
RT.0089 | 2022-06-28 | Injeção da Bainha do Tirante TB.004; 1ª Fase dos tirantes TB.003 e TB.005; 2ª Fase dos tirantes TB.007, TB.006 e TB.002 |  |  | 28.1 |  |  |  | 38 |  |  |  | 50.3 |  | 25
RT.0090 | 2022-06-29 | Injeção da Bainha dos Tirantes TB.014 e TB.015; 1ª Fase do tirante TB.004; 2ª Fase dos tirantes TB.003 e TB.005 |  |  | 37.1 |  |  |  | 47.5 |  |  |  | 60.5 |  | 25
RT.0091 | 2022-06-30 | Injeção da 1ª Fase dos Tirantes TA.014 e TB.015; 2ª Fase do tirante TB.004 |  |  | 47 |  |  |  | 56.3 |  |  |  | 71.3 |  | 25
RT.0092 | 2022-07-01 | Injeção da 2ª Fase dos Tirantes TB.014 e TB.015 |  |  | 37.3 |  |  |  | 48.4 |  |  |  | 60.7 |  | 25
RT.0093 | 2022-07-04 | Injeção da Bainha dos Tirantes TC.024, TC.026, TC.028, TC.030, TC.032, TC.035, TC.037 e TC.038 |  |  | 54.6 |  |  |  | 62.4 |  |  |  | 75.1 |  | 25
RT.0096 | 2022-07-05 | Injeção da Bainha dos Tirantes TC.025, TC.027, TC.029, TC.031, TC.033 e TC.036 |  |  | 54.5 |  |  |  | 61.1 |  |  |  | 70.8 |  | 25
RT.0097 | 2022-07-06 | Injeção da Bainha dos Tirantes TC.040, TC.041, TC.042, TC.043, TC.044 e TC.045; 1ª Fase dos Tirantes TC.024 e TC.025 |  |  | 40.7 |  |  |  | 47.6 |  |  |  | 56.2 |  | 25
RT.0098 | 2022-07-06 | Injeção da 1ª Fase dos Tirantes TC.026, TC.027 e TC.028 |  |  | 43.1 |  |  |  | 47.6 |  |  |  | 56.2 |  | 25
RT.0099 | 2022-07-07 | Injeção da Bainha dos Tirantes TC.034, TC.039, TC.046, TC.047 e TC.048; 1ª Fase dos Tirantes TC.029, e TC.030; 2ª Fase do Tirante TC.024 |  |  | 38.3 |  |  |  | 47.4 |  |  |  | 58.6 |  | 25
RT.0100 | 2022-07-07 | Injeção da 2ª Fase dos Tirantes TC.025, TC.026, TC.027 e TC.028 |  |  | 39.4 |  |  |  | 47.5 |  |  |  | 57.6 |  | 25
RT.0101 | 2022-07-08 | Injeção da 2ª Fase dos Tirantes TC.025, TC.026, TC.027 e TC.028 |  |  | 35.8 |  |  |  | 44.9 |  |  |  | 55.6 |  | 25
RT.0102 | 2022-07-08 | Injeção da 1ª Fase dos Tirantes TC.035 e TC.036; 2ª Fase dos Tirantes TC.029 e TC.030 |  |  | 37.9 |  |  |  | 48.6 |  |  |  | 61.2 |  | 25
RT.0103 | 2022-07-11 | Injeção da 1ª Fase dos Tirantes TC.035 e TC.036; 2ª Fase dos Tirantes TC.029 e TC.030 |  |  | 36.9 |  |  |  | 48 |  |  |  | 55.3 |  | 25
RT.0104 | 2022-07-11 | Injeção da 2ª Fase dos Tirantes TC.033, TC.034, TC.035 e TC.036 |  |  | 27.4 |  |  |  | 39.2 |  |  |  | 47.1 |  | 25
RT.0105 | 2022-07-12 | Injeção da Bainha dos Tirantes TB.001, TB.019 e TB.020; 1ª Fase dos Tirantes TC.040, TC.041, TC.042, TC.043 e TC.044; 2ª Fase do Tirante TC.023 |  |  | 36.3 |  |  |  | 43.8 |  |  |  | 52.3 |  | 25
RT.0106 | 2022-07-12 | Injeção da 2ª Fase dos Tirantes TC.037, TC.038 e TC.039 |  |  | 32.7 |  |  |  | 42.2 |  |  |  | 50.1 |  | 25
RT.0107 | 2022-07-13 | Injeção da Bainha dos Tirantes TC.140, TC.141, TC.142, TC.143, TC.144, TC.145 e TC.146; 1ª Fase dos Tirantes TC.045, TC.046, TC.047 e TC.048 |  |  | 38.9 |  |  |  | 45.8 |  |  |  | 57.2 |  | 25
RT.0108 | 2022-07-13 | Injeção da 2ª Fase dos Tirantes TC.040, TC.041, TC.042, TC.043 e TC.044 |  |  | 34.3 |  |  |  | 43.1 |  |  |  | 52.6 |  | 25
RT.0109 | 2022-07-14 | Injeção da Bainha dos Tirantes TC.147 e TC.148; 1ª Fase dos Tirantes TB.001, TB.013, TB.016 e TB.017 |  |  | 40.2 |  |  |  | 47.5 |  |  |  | 57.2 |  | 25
RT.0110 | 2022-07-14 | Injeção da 2ª Fase dos Tirantes TC.045, TC.046, TC.047 e TC.048 |  |  | 42.2 |  |  |  | 49.1 |  |  |  | 58 |  | 25
RT.0111 | 2022-07-15 | Injeção da 1ª Fase dos Tirantes TB.018, TB.019 e TB.020; 2ª Fase dos Tirantes TB.001, TB.013, TB.016 e TC.017 |  |  | 35 |  |  |  | 44.3 |  |  |  | 55 |  | 25
RT.0112 | 2022-07-16 | Injeção da 2ª Fase dos Tirantes TB.018, TB.019 e TB.020 |  |  | 39.5 |  |  |  | 48.8 |  |  |  | 59.5 |  | 25
RT.0113 | 2022-07-18 | Injeção da 1ª Fase dos Tirantes TC.140, TC.141, TC.142, TC.143, TC.144, TC.145, TC.146, TC.147 e TC.148 |  |  | 36.4 |  |  |  | 41.6 |  |  |  | 51.2 |  | 25
RT.0114 | 2022-07-19 | Injeção da 2ª Fase dos Tirantes TC.140, TC.141, TC.142, TC.143, TC.144, TC.145, TC.146, TC.147 e TC.148 |  |  | 34.5 |  |  |  | 45.1 |  |  |  | 54.4 |  | 25
RT.0121 | 2022-08-17 | Injeção da Bainha dos Tirantes TA.054, TA.056 e TA.057 |  |  | 45.2 |  |  |  | 53.6 |  |  |  | 58.9 |  | 25
RT.0122 | 2022-08-18 | Injeção da Bainha dos Tirantes TA.051, TA.052 e TA.053 |  |  | 45 |  |  |  | 49.9 |  |  |  | 62.8 |  | 25
RT.0123 | 2022-08-19 | Injeção da Bainha dos Tirantes TA.048, TA.049 e TA.050; 1ª Fase dos tirantes TA.052, TA.053 e TA.056 |  |  | 38.8 |  |  |  | 49 |  |  |  | 59.7 |  | 25
RT.0124 | 2022-08-20 | Injeção da Bainha dos Tirantes TA.046 e TA.047 |  |  | 20.7 |  |  |  | 31.4 |  |  |  | 36.1 |  | 25
RT.0125 | 2022-08-22 | Injeção da Bainha dos Tirantes TA.058 e TA.055; 1ª Fase dos tirantes TA.046, TA.047 e TA.048 |  |  | 35.6 |  |  |  | 46.9 |  |  |  | 55 |  | 25
RT.0126 | 2022-08-22 | Injeção da 1ª Fase dos Tirantes TA.049, TA.050 e TA.051 |  |  | 39.6 |  |  |  | 50.3 |  |  |  | 57 |  | 25
RT.0127 | 2022-08-23 | Injeção da Bainha dos Tirantes TC.049, TC.050 e TC.139; 1ª Fase dos tirantes TA.058, TA.055, TA.054 e TA.057 |  |  | 40.2 |  |  |  | 49.1 |  |  |  | 60.7 |  | 25
RT.0128 | 2022-08-23 | Injeção da 2ª Fase dos Tirantes TA.056, TA.053 e TA.052 |  |  | 45.4 |  |  |  | 52.8 |  |  |  | 63.4 |  | 25
RT.0129 | 2022-08-24 | Injeção da 2ª Fase dos Tirantes TA.054, TA.057, TA.051, TA.058, TA.055 e TA.050 |  |  | 49.9 |  |  |  | 55.7 |  |  |  | 69.2 |  | 25
RT.0130 | 2022-08-24 | Injeção da 2ª Fase dos Tirantes TA.049, TA.048, TA.047 e TA.046 |  |  | 37.1 |  |  |  | 45.6 |  |  |  | 54.9 |  | 25
RT.0131 | 2022-08-25 | Injeção da 1ª fase dos tirantes TC.139, TC.050 e TC.049 |  |  | 51.5 |  |  |  | 57.7 |  |  |  | 64.6 |  | 25
RT.0132 | 2022-08-26 | Injeção da bainha do tirante TA.029, 2ª fase dos tirantes TC.139, TC.049 TC.050 |  |  | 45.1 |  |  |  | 52 |  |  |  | 63.3 |  | 25
RT.0133 | 2022-08-27 | Injeção da Bainha dos Tirantes TA.030, TA.031, TA.032, TA.033, TA.034 e TA.035 |  |  | 49.3 |  |  |  | 58.4 |  |  |  | 70.6 |  | 25
RT.0134 | 2022-08-29 | Injeção da Bainha dos Tirantes TA.036, TA.037, TA.038 e TA.039 |  |  | 49.5 |  |  |  | 65.6 |  |  |  | 76.3 |  | 25
RT.0135 | 2022-08-29 | Injeção da 1ª Fase dos Tirantes TA.029, TA.030, TA.031, TA.032, TA.033 e TA.034 |  |  | 40.6 |  |  |  | 58.3 |  |  |  | 68.1 |  | 25
RT.0136 | 2022-08-30 | Injeção da Bainha dos Tirantes TA.040, TA.041 e TA.042; 1ª Fase dos tirantes TA.035, TA.036 e TA.037 |  |  | 43 |  |  |  | 53.8 |  |  |  | 66 |  | 25
RT.0137 | 2022-08-30 | Injeção da 1ª Fase dos Tirantes TA.038 e TA.039; 2ª Fase dos tirantes TA.032 e TA.033 |  |  | 42.4 |  |  |  | 53.2 |  |  |  | 65.8 |  | 25
RT.0138 | 2022-08-31 | Injeção da 1ª Fase dos Tirantes TA.040, TA.041 e TA.042; 2ª Fase dos tirantes TA.029, TA.030, TA.031 e TA.034 |  |  | 42.8 |  |  |  | 54.8 |  |  |  | 62.6 |  | 25
RT.0139 | 2022-08-31 | Injeção da 2ª Fase dos tirantes TA.035, TA.036, TA.037, TA.038 e TA.039 |  |  | 36.7 |  |  |  | 49.5 |  |  |  | 57.5 |  | 25
RT.0140 | 2022-09-01 | Injeção da 2ª Fase dos tirantes TA.040, TA.041 e TA.042 |  |  | 48.5 |  |  |  | 54.4 |  |  |  | 65.3 |  | 25
RT.0141 | 2022-09-05 | Injeção da Bainha dos Tirantes TC.126, TC.128, TC.130, TC.132, TC.134, TC.136 e TC.138 |  |  | 36.7 |  |  |  | 47.3 |  |  |  | 57.2 |  | 25
RT.0142 | 2022-09-06 | Injeção da bainha dos tirantes TC.127, TC.129, TC.131, TC.133, TC.135 e TC.137. |  |  | 32.7 |  |  |  | 41.2 |  |  |  | 52 |  | 25
RT.0143 | 2022-09-08 | Injeção da bainha dos tirantes TC.112, TC.114, TC.116, TC.118 e TC.120; 1ª Fase dos tirantes TC.126, TC.127, TC.128 e TC.129 |  |  | 37.9 |  |  |  | 41.9 |  |  |  | 50.9 |  | 25
RT.0144 | 2022-09-08 | Injeção da 1ª Fase dos tirantes TC.130, TC.131, TC.132, TC.133 e TC.134 |  |  | 37 |  |  |  | 42.8 |  |  |  | 53.5 |  | 25
RT.0145 | 2022-09-09 | Injeção da bainha dos tirantes TC.106, TC.108, TC.110, TC.113, TC.115, TC.117, TC.119 E TC.121; 1ª Fase dos tirantes TC.120, TC.135 e TC.136 |  |  | 33.8 |  |  |  | 41.1 |  |  |  | 49.1 |  | 25
RT.0146 | 2022-09-09 | Injeção da 1ª Fase dos tirantes TC.137 e TC.138; 2ª Fase dos tirantes TC.131, TC.132, TC.133 e TC.134 |  |  | 36.4 |  |  |  | 44.5 |  |  |  | 54 |  | 25
RT.0147 | 2022-09-10 | Injeção da 1ª fase do tirante TC.121; 2ª fase dos tirantes TC.120, TC.126, TC.127, TC.128, TC.129, TC.130, TC.135, TC.136, TC.137 e TC.138. |  |  | 34.7 |  |  |  | 43.9 |  |  |  | 56.5 |  | 25
RT.0148 | 2022-09-12 | Injeção das bainhas dos tirantes TC.107, TC.109, TC.111, TC.123 e TC.125; 1ª fase dos tirantes TC.114, TC.115, TC.116, TC.117, TC.118 e TC.119. |  |  | 31.9 |  |  |  | 42.6 |  |  |  | 52.9 |  | 25
RT.0149 | 2022-09-13 | Injeção das bainha dos tirantes TC.122 e TC.124; 1ª fase dos tirantes TC.106, TC.107, TC.108, TC.109 e TC.110. |  |  | 36.3 |  |  |  | 46.3 |  |  |  | 55.5 |  | 25
RT.0150 | 2022-09-13 | Injeção da 1ª fase dos tirantes TC.111, TC.112, TC.113, TC.123 e TC.125 |  |  | 38.1 |  |  |  | 47.9 |  |  |  | 56.9 |  | 25
RT.0151 | 2022-09-14 | Injeção da 1ª fase dos tirantes TC.122 e TC.124; 2ª fase dos tirantes TC.111, TC.112, TC.113, TC.114, TC.115, TC.116, TC.117, TC.118, TC.119, TC.121, TC.123 e TC.125. |  |  | 40.9 |  |  |  | 53.8 |  |  |  | 64.3 |  | 25
RT.0152 | 2022-09-15 | Injeção das bainhas dos tirantes TC.053, TC.055, TC.057, TC.059, TC.061, TC.063 e TC.065; 2ª fase dos tirantes TC.106, TC.107, TC.108, TC.109, TC.110, TC.122 e TC.124. |  |  | 35.5 |  |  |  | 39.7 |  |  |  | 51.5 |  | 25
RT.0156 | 2022-09-16 | Injeção das bainhas dos tirantes TC.064, TC.062, TC.060, TC.058, TC.056 e TC.054 |  |  | 28.7 |  |  |  | 40.3 |  |  |  | 49.8 |  | 25
RT.0157 | 2022-09-17 | Injeção da 1ª fase dos tirantes TC.053, TC.054, TC.055, TC.056, TC.057 e TC.058 |  |  | 26.7 |  |  |  | 38.1 |  |  |  | 47 |  | 25
RT.0158 | 2022-09-19 | Injeção das bainhas dos tirantes TC.079, TC.081, TC.083 e TC.085; 1ª fase dos tirantes TC.059, TC.060, TC.061 e TC.062 |  |  | 27.7 |  |  |  | 34.3 |  |  |  | 44.9 |  | 25
RT.0163 | 2022-09-19 | Injeção da 1ª fase dos tirantes TC.063, TC.064 e TC.065; 2ª fase dos tirantes TC.053 e TC.054 |  |  | 30 |  |  |  | 41 |  |  |  | 52.3 |  | 25
RT.0164 | 2022-09-20 | Injeção das bainhas dos tirantes TC.076, TC.078, TC.080, TC.082 e TC.084; 2ª fase dos tirantes TC.055, TC.056, TC.057, TC.058 e TC.059 |  |  | 25 |  |  |  | 32.4 |  |  |  | 41.7 |  | 25
RT.0165 | 2022-09-21 | Injeção das bainhas dos tirantes TC.067, TC.069, TC.071, TC.073, TC.075 e TC.077; 1ª fase dos tirantes TC.082, TC.083, TC.084 e TC.085 |  |  | 28.9 |  |  |  | 37.1 |  |  |  | 44.1 |  | 25
RT.0166 | 2022-09-21 | Injeção da 2ª fase dos tirantes TC.060, TC.061, TC.062, TC.063, TC.064 e TC.065 |  |  | 35.3 |  |  |  | 43.2 |  |  |  | 53.9 |  | 25
RT.0167 | 2022-09-22 | Injeção das bainhas dos tirantes TC.017, TC.019, TC.021, TC.066, TC.068, TC.070, TC.072 e TC.074 |  |  | 40 |  |  |  | 46.3 |  |  |  | 60 |  | 25
RT.0168 | 2022-09-22 | Injeção da 1ª fase dos tirantes TC.075, TC.076, TC.077, TC.078, TC.079, TC.080 e TC.081 |  |  | 36 |  |  |  | 41 |  |  |  | 53.5 |  | 25
RT.0169 | 2022-09-23 | Injeção das bainhas dos tirantes TC.016, TC.018, TC.020 e TC.022; 1ª fase dos tirantes TC.066, TC.067 e TC.068 |  |  | 28.2 |  |  |  | 38.7 |  |  |  | 46.6 |  | 25
RT.0170 | 2022-09-23 | Injeção da 1ª fase dos tirantes TC.069, TC.070, TC.071, TC.072, TC.073 e TC.074 |  |  | 33.8 |  |  |  | 45.8 |  |  |  | 59.3 |  | 25
RT.0171 | 2022-09-24 | Injeção da 2ª fase dos tirantes TC.066, TC.067, TC.068, TC.069, TC.070, TC.071, TC.072, TC.073, TC.074, TC075, TC.076, TC.077 e TC.078 |  |  | 28.2 |  |  |  | 39.2 |  |  |  | 47.6 |  | 25
RT.0172 | 2022-09-26 | Injeção da 1ª fase do tirante TC.016; 2ª fase dos tirantes TC.079, TC.080, TC.081, TC.082, TC.083, TC.084 e TC.085 |  |  | 39.1 |  |  |  | 50.2 |  |  |  | 62.4 |  | 25
RT.0173 | 2022-09-27 | Injeção da 1ª fase dos tirantes TC.017, TC.018, TC.019, TC.020, TC.021 e TC.022 |  |  | 41.2 |  |  |  | 50 |  |  |  | 66 |  | 25
RT.0174 | 2022-09-28 | Injeção da 2ª fase dos tirantes TC.016, TC.017, TC.018, TC.019, TC.020, TC.021 e TC.022 |  |  | 33 |  |  |  | 40.5 |  |  |  | 50.7 |  | 25
RT.0175 | 2022-10-08 | Injeção da bainha do tirante TD.143 |  |  | 31.8 |  |  |  | 39.3 |  |  |  | 50.6 |  | 25
RT.0176 | 2022-10-10 | Injeção das bainhas dos tirantes TD.141, TD.139, e TD.137 |  |  | 35.3 |  |  |  | 45.7 |  |  |  | 55.1 |  | 25
RT.0177 | 2022-10-11 | Injeção das bainhas dos tirantes TD.132, TD.134, TD.136, TD.138 e TD.140 |  |  | 40.5 |  |  |  | 47.3 |  |  |  | 59.5 |  | 25
RT.0178 | 2022-10-13 | Injeção das bainhas dos tirantes TD.129, TD.131, TD.133, TD.135, TD.142, TD.121, TD.123, TD.125 e TD.127; 1ª Fase dos tirantes TD.138 e TD.139 |  |  | 32.2 |  |  |  | 40.8 |  |  |  | 45.7 |  | 25
RT.0179 | 2022-10-14 | Injeção das bainhas dos tirantes TD.119 e TD.121; 1ª fase dos tirantes TD.136, TD.135, TD.134 e TD.132 |  |  | 31.7 |  |  |  | 39.9 |  |  |  | 49.5 |  | 25
RT.0180 | 2022-10-15 | Injeção das bainhas dos tirantes TD.115, TD.113, TD.130, TD.128 e TD.126; 1ª fase dos tirantes TD.133, TD.137, TD.141, TD.142 e TD.143 |  |  | 35.6 |  |  |  | 42.9 |  |  |  | 50.4 |  | 25
RT.0181 | 2022-10-15 | Injeção das bainhas dos tirantes TD.122, TD.124 e TD.126 |  |  | 28.3 |  |  |  | 34.6 |  |  |  | 43.2 |  | 25
RT.0182 | 2022-10-17 | Injeção das bainhas dos tirantes TD.112, TD.114, TD.116, TD.118 e TD.120; 2ª fase dos tirantes TD.132 e TD.133 |  |  | 28.4 |  |  |  | 35.6 |  |  |  | 44 |  | 25
RT.0183 | 2022-10-18 | Injeção das bainhas dos tirantes TD.053, TD.055, TD.057 e TD.059; 1ª fase dos tirantes TD.112, TD.113, TD.129, TD.130 e TD.131 |  |  | 41.3 |  |  |  | 47.7 |  |  |  | 58.1 |  | 25
RT.0184 | 2022-10-18 | Injeção da 2ª fase dos tirantes TD.132; TD.133, TD.134, TD.135, TD.136, TD.137, TD.138, TD.139, TD.140, TD.141, TD.142 e TD.143 |  |  | 46.7 |  |  |  | 55.9 |  |  |  | 68.2 |  | 25
RT.0185 | 2022-10-19 | Injeção das bainhas dos tirantes TD.054, TD.056, TD.058 e TD.060; 1ª fase dos tirantes TD.122; TD.123, TD.124, TD.125, TD.126, TD.127 e TD.128 |  |  | 61.1 |  |  |  | 62.1 |  |  |  | 76.5 |  | 25
RT.0186 | 2022-10-19 | Injeção da 1ª fase dos tirantes TD.114, TD.115 e TD.116; 2ª fase dos tirantes TD.112, TD.113, TD.129, TD.130 e TD.131 |  |  | 56.3 |  |  |  | 57.1 |  |  |  | 71.3 |  | 25
RT.0187 | 2022-10-20 | Injeção das bainhas dos tirantes TD.061, TD.063, TD.065 e TD.066; 1ª fase dos tirantes TD.117, TD.118; TD.119, TD.120 e TD.121; 2ª fase dos tirantes TD.114, TD.115 e TD.116 |  |  | 59.7 |  |  |  | 62.4 |  |  |  | 80.4 |  | 25
RT.0188 | 2022-10-20 | Injeção da 2ª fase dos tirantes TD.122, TD.123, TD.124, TD.125, TD.126, TD.127 e TD.128 |  |  | 54.5 |  |  |  | 57.1 |  |  |  | 74.1 |  | 25
RT.0189 | 2022-10-21 | Injeção das bainhas dos tirantes TD.062, TD.064, TD.067 e TD.069; 1ª fase dos tirantes TD.053, TD.054, TD.055 e TD.056; 2ª fase dos tirantes TD.117, TD.118, TD.119, TD.120 e TD.121 |  |  | 44.3 |  |  |  | 51.6 |  |  |  | 63.3 |  | 25
RT.0190 | 2022-10-22 | Injeção das bainhas dos tirantes TD.231 e TD.233; 1ª fase dos tirantes TD.057; TD.058 e TD.059 |  |  | 28.4 |  |  |  | 33.9 |  |  |  | 41.1 |  | 25
RT.0191 | 2022-10-24 | Injeção das bainhas dos tirantes TD.236, TD.238 e TD.240; 1ª fase dos tirantes TD.060, TD.064, TD.065 e TD.066 |  |  | 30.4 |  |  |  | 34.7 |  |  |  | 42.4 |  | 25
RT.0192 | 2022-10-24 | Injeção da 2ª fase dos tirantes TD.053, TD.054, TD.055, TD.056, TD.057, TD.058 e TD.059 |  |  | 34.1 |  |  |  | 40.2 |  |  |  | 47.3 |  | 25
RT.0193 | 2022-10-25 | Injeção das bainhas dos tirantes TD.232, TD.234, TD.235, TD.237 e TD.239; 1ª fase do tirante TD.067; 2ª fase dos tirantes TD.060, TD.064, TD.065, TD.066, TD.118 e TD.120 |  |  | 29.7 |  |  |  | 31.8 |  |  |  | 40.7 |  | 25
RT.0194 | 2022-10-26 | Injeção das bainhas dos tirantes TD.068, TD.070 e TD.072; 1ª fase dos tirantes TD.234 e TD.235 |  |  | 34.1 |  |  |  | 40.9 |  |  |  | 44.9 |  | 25
RT.0195 | 2022-10-26 | Injeção da 1ª fase dos tirantes TD.236, TD.237, TD.238, TD.239 e TD.240; 2ª fase do tirante TD.067 |  |  | 30.74 |  |  |  | 39 |  |  |  | 47.1 |  | 25
RT.0196 | 2022-10-27 | Injeção das bainhas dos tirantes TD.071; 1ª fase dos tirantes TD.061, TD.062, TD.063, TD.231, TD.232 e TD.233 |  |  | 46.2 |  |  |  | 52.7 |  |  |  | 60.3 |  | 25
RT.0197 | 2022-10-28 | Injeção das bainhas dos tirantes TD.073, TD.075 e TD.077; 2ª fase dos tirantes TD.061, TD.062, TD.063, TD.231, TD.232, TD.233, TD.234, TD.235. TD.236, TD.237, TD.238, TD.239 e TD.240. |  |  | 42.1 |  |  |  | 43.2 |  |  |  | 56.1 |  | 25
RT.0198 | 2022-10-29 | Injeção da 1ª fase dos tirantes TD.068, TD.069, TD.070 e TD.071 |  |  | 39.5 |  |  |  | 44.4 |  |  |  | 53.1 |  | 25
RT.0199 | 2022-10-31 | Injeção das bainhas dos tirantes TD.074, TD.076 e TD.078; 1ª fase do tirante TD.072; 2ª fase dos tirantes TD.068, TD.069, TD.070 e TD.071 |  |  | 32.7 |  |  |  | 40.1 |  |  |  | 52.9 |  | 25
RT.0200 | 2022-11-01 | Injeção das bainhas dos tirantes TD.079, TD.081, TD.083, TD.085 e TD.087; 1ª fase dos tirantes TD.073, TD.074, TD.075, TD.076 e TD.077; 2ª fase do tirante TD.072 |  |  | 24.2 |  |  |  | 33.9 |  |  |  | 43.6 |  | 25
RT.0201 | 2022-11-03 | Injeção das bainhas dos tirantes TD.080, TD.082, TD.084 e TD.086; 2ª fase dos tirantes TD.073, TD.074, TD.075, TD.076 e TD.077 |  |  | 32.7 |  |  |  | 39.9 |  |  |  | 49 |  | 25
RT.0202 | 2022-11-04 | Injeção das bainhas dos tirantes TD.088, TD.090 e TD.092; 1ª fase dos tirantes TD.078, TD.079, TD.080, TD.081 e TD.082 |  |  | 33.2 |  |  |  | 43.6 |  |  |  | 49.5 |  | 25
RT.0203 | 2022-11-05 | Injeção das bainhas dos tirantes TD.089, TD.091, TD.093 e TD.095; 1ª fase dos tirantes TD.083, TD.084 e TD.085; 2ª fase dos tirantes TD.078, TD.079, TD.080, TD.081 e TD.082 |  |  | 36.3 |  |  |  | 50.5 |  |  |  | 55.6 |  | 25
RT.0204 | 2022-11-07 | Injeção das bainhas dos tirantes TD.094, TD.096, TD.098, TD.109 e TD.111; 1ª fase dos tirantes TD.086, TD.087, TD.088, TD.089 e TD.090 |  |  | 36.9 |  |  |  | 48.3 |  |  |  | 55.7 |  | 25
RT.0205 | 2022-11-07 | Injeção da 2ª fase dos tirantes TD.083, TD.084 e TD.085 |  |  | 36.9 |  |  |  | 47 |  |  |  | 51.8 |  | 25
RT.0206 | 2022-11-08 | Injeção das bainhas dos tirantes TD.097, TD.102, TD.104, TD.106, TD.108 e TD.110; 1ª fase dos tirantes TD.091, TD.092, TD.093, TD.094 e TD.095 |  |  | 48.1 |  |  |  | 57.6 |  |  |  | 63.6 |  | 25
RT.0207 | 2022-11-08 | Injeção da 2ª fase dos tirantes TD.086, TD.087, TD.088, TD.089 e TD.090 |  |  | 44.6 |  |  |  | 53.8 |  |  |  | 62.1 |  | 25
RT.0208 | 2022-11-09 | Injeção das bainhas dos tirantes TD.099, TD.100, TD.101, TD.103, TD.105 e TD.107; 1ª fase dos tirantes TD.096 e TD.097 |  |  | 51 |  |  |  | 55 |  |  |  | 62.9 |  | 25
RT.0209 | 2022-11-09 | Injeção da 2ª fase dos tirantes TD.091, TD.092, TD.093, TD.094 e TD.095 |  |  | 45.6 |  |  |  | 51.5 |  |  |  | 61.1 |  | 25
RT.0212 | 2022-11-10 | Injeção das bainhas dos tirantes TD.225, TD.227, TD.229, TD.241, TD.244 e TD.246; 2ª fase dos tirantes TD.096 e TD.097 |  |  | 42.7 |  |  |  | 45.7 |  |  |  | 49.9 |  | 25
RT.0214 | 2022-11-10 | Injeção da 1ª fase dos tirantes TD.098, TD.107, TD.108, TD.109, TD.110 e TD.111 |  |  | 46.8 |  |  |  | 50.8 |  |  |  | 57.7 |  | 25
RT.0215 | 2022-11-11 | Injeção das bainhas dos tirantes TD.226, TD.230 e TD.245; 1ª fase do tirante TD.105; 2ª fase dos tirantes TD.107, TD.108, TD.109, TD.110 e TD.111 |  |  | 48 |  |  |  | 50.6 |  |  |  | 59.8 |  | 25
RT.0217 | 2022-11-12 | Injeção da bainha do tirante TD.228; 1ª fase dos tirantes TD.099, TD.100, TD.102, TD.103, TD.104 e TD.106 |  |  | 39.6 |  |  |  | 41.9 |  |  |  | 51.1 |  | 25
RT.0225 | 2022-11-18 | Injeção das bainhas dos tirantes TE.085 e TE.087; 1ª fase do tirante TD.144 |  |  | 28.8 |  |  |  | 39 |  |  |  | 49.5 |  | 25
RT.0226 | 2022-11-19 | Injeção das bainhas dos tirantes TE.078, TE.080, TE.082, TE.084 e TE.086; 2ª fase do tirante TD.144 |  |  | 36.6 |  |  |  | 40.4 |  |  |  | 52.8 |  | 25
RT.0227 | 2022-11-21 | Injeção da 1ª fase dos tirantes TE.087, TE.086, TE.085, TE.084, TE.082 e TE.078 |  |  | 31.4 |  |  |  | 35.5 |  |  |  | 43.8 |  | 25
RT.0228 | 2022-11-21 | Injeção das bainhas dos tirantes TE.075, TE.077, TE.079, TE.081 e TE.083; 1ª fase do tirante TE.080 |  |  | 28.6 |  |  |  | 34.7 |  |  |  | 44 |  | 25
RT.0229 | 2022-11-22 | Injeção das bainhas dos tirantes TE.071, TE.072, TE.074, TE.076, TE.110 e TE.111; 2ª fase dos tirantes TE.085, TE.086 e TE.087 |  |  | 47.4 |  |  |  | 54.5 |  |  |  | 66.1 |  | 25
RT.0232 | 2022-11-23 | Injeção da 1ª fase dos tirantes TE.071, TE.072, TE.074, TE.076, TE.110 e TE.111; 2ª fase do tirante TE.077. |  |  | 35.8 |  |  |  | 46.1 |  |  |  | 58.8 |  | 25
RT.0233 | 2022-11-24 | Injeção das bainhas dos tirantes TE.121, TE.122, TE.123 e TE.124; 1ª fase do tirante TE.112, TE.113, TE.114, TE.115, TE.116, TE.117, TE.118, TE.119 e TE.120, 2ª fase dos tirantes TE.071, TE.072, TE.074, TE.075, TE.076 e TE.078 |  |  | 56.6 | [7 empty] | 72.2 |  | 25
RT.0234 | 2022-11-24 | Injeção da 2ª fase dos tirantes TE.079, TE.080, TE.081, TE.082, TE.083, TE.084, TE.110 e TE.111 |  |  | 50.3 |  |  |  | 51.2 |  |  |  | 67.5 |  | 25
RT.0235 | 2022-11-25 | Injeção das bainhas dos tirantes TE.125, TE.126, TE.127, TE.128, TE.129, TE.130, TE.131, TE.132, TE.133, TE.134, TE.135 e TE.136; 1ª fase dos tirantes TE.121, TE.122, TE.123 e TE.124 |  |  | 43.4 |  |  |  | 48.7 |  |  |  | 67 |  | 25
RT.0236 | 2022-11-25 | Injeção da 2ª fase dos tirantes TE.112, TE.113, TE.114, TE.115, TE.116, TE.118, TE.119 e TE.120 |  |  | 41.5 |  |  |  | 52.1 |  |  |  | 66.7 |  | 25
RT.0237 | 2022-11-26 | Injeção da 1ª fase dos tirantes TE.125, TE.126, TE.127, TE.128, TE.129, TE.130, TE.131, TE.132, TE.133, TE.134, TE.135 e TE.136 |  |  | 38.4 |  |  |  | 46.9 |  |  |  | 59.6 |  | 25
RT.0238 | 2022-11-26 | Injeção da 2ª fase dos tirantes TE.117, TE.121, TE.122, TE.123, TE.130, TE.131 e TE.135 |  |  | 41.9 |  |  |  | 49.2 |  |  |  | 62.5 |  | 25
RT.0239 | 2022-11-28 | Injeção da 2ª fase dos tirantes TE.124, TE.126, TE.127, TE.128 e TE.129 |  |  | 38.4 |  |  |  | 47.8 |  |  |  | 58.7 |  | 25
RT.0240 | 2022-11-28 | Injeção da 2ª fase dos tirantes TE.132, TE.133, TE.134 e TE.136 |  |  | 42.6 |  |  |  | 54 |  |  |  | 67.4 |  | 25
RT.0241 | 2022-11-29 | Injeção das bainhas dos tirantes TE.066, TE.067, TE.068, TE.069 e TE.070; 1ª fase do tirante TE.073 |  |  | 39.5 |  |  |  | 48.2 |  |  |  | 57.9 |  | 25
RT.0242 | 2022-11-30 | Injeção da 1ª fase dos tirantes TE.069 e TE.070; 2ª fase do tirante TE.073 |  |  | 38.9 |  |  |  | 45.9 |  |  |  | 59.6 |  | 25
RT.0243 | 2022-12-01 | Injeção da 2ª fase dos tirantes TE.066, TE.067 e TE.068 |  |  | 42 |  |  |  | 43.8 |  |  |  | 58.5 |  | 25
RT.0245 | 2022-12-06 | Injeção das bainhas dos tirantes TE.058, TE.059, TE.060, TE.061, TE.062 e TE.063 |  |  | 37.4 |  |  |  | 49.8 |  |  |  | 59.1 |  | 25
RT.0246 | 2022-12-07 | Injeção das bainhas dos tirantes TE.053 e TE.055 |  |  | 38.6 |  |  |  | 47.5 |  |  |  | 60.7 |  | 25
RT.0247 | 2022-12-07 | Injeção das bainhas dos tirantes TE.056 e TE.057 |  |  | 36.7 |  |  |  | 44.9 |  |  |  | 56.7 |  | 25
RT.0248 | 2022-12-08 | Injeção das bainhas dos tirantes TE.054, TE.064 e TE.065; 1ª fase dos tirantes TE.055, TE.056 e TE.057 |  |  | 57.2 |  |  |  | 63.3 |  |  |  | 76.2 |  | 25
RT.0249 | 2022-12-09 | Injeção da 1ª fase dos tirantes TE.053, TE.054, TE.058, TE.059, TE.060, TE.061, TE.062, TE.063, TE.064 e TE.065 |  |  | 48.8 |  |  |  | 56.6 |  |  |  | 69.3 |  | 25
RT.0250 | 2022-12-10 | Injeção da 2ª fase dos tirantes TE.053, TE.054, TE.055, TE.056, TE.057, TE.058, TE.059, TE.060, TE.061, TE.062, TE.063, TE.064 e TE.065 |  |  | 37.2 |  |  |  | 44.1 |  |  |  | 52.8 |  | 25
RT.0251 | 2022-12-19 | Injeção das bainhas dos tirantes TE.139, TE.142, TE.143 e TE.144 |  |  | 37.5 |  |  |  | 48.1 |  |  |  | 56.8 |  | 25
RT.0253 | 2022-12-20 | Injeção das bainhas dos tirantes TE.138 e TE.137; 1ª fase dos tirantes TE.143 e TE.144 | [6 empty] | 36.3 |  |  |  | 44.3 |  | 25
RT.0258 | 2022-12-21 | Injeção da bainha do tirante TE.141; 1ª fase dos tirantes TE.137, TE.138 e TE.139; 2ª fase dos tirantes TE.143 e TE.144 | [6 empty] | 47.7 | [5 empty] | 25
RT.0261 | 2022-12-22 | Injeção da 1ª fase dos tirantes TE.142, TE.141 e TE.140; 2ª fase dos tirantes TE.139, TE.138 e TE.137 |  |  | 40.3 |  |  |  | 45.3 |  |  |  | 53.5 |  | 25
RT.0270 | 2022-12-29 | Injeção da Bainha do tirante TD.046 |  |  | 21.5 |  |  |  | 25.2 |  |  |  | 33.4 |  | 25
RT.0274 | 2023-01-03 | Injeção da Bainha do tirante TD.047 |  |  | 40.7 |  |  |  | 49.5 |  |  |  | 58.5 |  | 25
RT.0280 | 2023-01-06 | Injeção da 1ª fase dos tirantes TD.046 e TD.047 |  |  | 31.7 |  |  |  | 41.1 | [5 empty] | 25
RT.0284 | 2023-01-09 | Injeção das bainhas dos tirantes TD.040, TD.041, TD.042, TD.043, TD.044 e TD.045 |  |  | 37.4 | [9 empty] | 25
RT.0286 | 2023-01-10 | Injeção das bainhas dos tirantes TD.048, TD.049 e TD.050; 1ª fase dos tirantes TD.040, TD.041, TD.042 e TD.043 |  |  | 43.8 |  |  |  | 48.5 |  |  |  | 63.2 |  | 25
RT.0288 | 2023-01-11 | Injeção da 1ª fase dos tirantes TD.044, TD.045, TD.048, TD.049 e TD.050; 2ª fase dos tirantes TD.040, TD.041, TD.042, TD.043, TD.047 e TD.046 |  |  | 39.8 |  |  |  | 40.9 |  |  |  | 50.3 |  | 25
RT.0290 | 2023-01-12 | Injeção da 2ª fase dos tirantes TD.044, TD.045, TD.048, TD.049 e TD.050 |  |  | 34.9 |  |  |  | 44.6 |  |  |  | 62.8 |  | 25
RT.0293 | 2023-01-24 | Injeção das bainhas dos tirantes TD.166, TD.167, TD.168 e TD.169 |  |  | 27.9 |  |  |  | 34.8 |  |  |  | 47.7 |  | 25
RT.0294 | 2023-01-25 | Injeção das bainhas dos tirantes TD.161, TD.162, TD.163, TD.164 e TD.165; 1ª fase dos tirantes TD.167, TD.168 e TD.169 | [6 empty] | 41.5 |  |  |  | 65 |  | 25
RT.0295 | 2023-01-26 | Injeção das bainhas dos tirantes TD.160; 1ª fase dos tirantes TD.162, TD.163, TD.164, TD.165 e TD.166; 2ª fase dos tirantes TD.167, TD.168 e TD.169 |  |  | 35.7 |  |  |  | 40 |  |  |  | 56.5 |  | 25
RT.0296 | 2023-01-27 | Injeção das Bainhas dos Tirantes TE.042, TE.043 e TE.044 ; 1ª Fase dos Tirantes TD.160 e TD.161; 2ª Fase TD.162, TD.163, TD.164 , TD.165 e TD.166 |  |  | 33.8 |  |  |  | 39.2 |  |  |  | 49 |  | 25
RT.0297 | 2023-01-28 | Injeção das Bainhas dos TirantesTE.045, TE.046 , TE.047, TE.048, TE.049 e TE.050; 2ª Fase Tirantes TD.160 e TD.161 |  |  | 39.3 |  |  |  | 40.6 |  |  |  | 53.2 |  | 25
RT.0298 | 2023-01-30 | Injeção da 1ª Fase dos tirantes TE.042, TE.043 , TE.044, TE.045, TE.046, TE.047, TE.048,TE.049 e TE.050 |  |  | 32.8 |  |  |  | 37.6 |  |  |  | 48.4 |  | 25
RT.0299 | 2023-01-31 | Injeção da 2ª Fase dos tirantes TE.042, TE.043 , TE.044, TE.045, TE.046, TE.047, TE.048,TE.049 e TE.050 |  |  | 32.6 |  |  |  | 39.1 |  |  |  | 53.5 |  | 25
RT.0300 | 2023-02-01 | Injeção das Bainhas dos tirantes TD.145, TD.037 , TD.038 e TD.039 |  |  | 21.3 |  |  |  | 25.8 |  |  |  | 38.1 |  | 25
RT.0301 | 2023-02-02 | njeção das Bainhas dos tirantes TD.146, TD.147, TD.148 e TD.149; 1ª Fase dos Tirantes TD.037, TD.038 e TD.039 |  |  | 28.6 |  |  |  | 41.6 |  |  |  | 51.4 |  | 25
RT.0302 | 2023-02-03 | Injeção das Bainhas dos tirantes TD.150, TD.151, TD.152 ,TD.153, TD.154 e TD.155; 2ª Fase dos Tirantes TD.037, TD.038 e TD.039. |  |  | 30.4 |  |  |  | 38 |  |  |  | 49.2 |  | 25
RT.0303 | 2023-02-04 | Injeção das Bainhas dos tirantes TD.156, TD.157, TD.158 e TD.159; 1ª Fase dos Tirantes TD.145, TD.146, TD.147, TD.148, TD.149, TD.150 e TD.151 |  |  | 35.3 |  |  |  | 44.5 |  |  |  | 49.5 |  | 25
RT.0304 | 2023-02-06 | Injeção das Bainhas dos tirantes TE.106, TE.107, TD.108 e TD.109 1ª Fase dos Tirantes TD.152, TD.153, TD.154,TD.155, TD.156, TD.157 , TD.158 e TD.159; 2ª Fase dos Tirantes TD.145, TD.146, TD.147,TD.148, TD.149, TD.150 e TD.151 |  |  | 36 |  |  |  | 44.2 |  |  |  | 54.8 |  | 25
RT.0305 | 2023-02-07 | Injeção da 2ª Fase dos Tirantes TD.152, TD.153, TD.154,TD.155, TD.156, TD.157 , TD.158 e TD.159 |  |  | 22.8 |  |  |  | 31.4 |  |  |  | 37.4 |  | 25
RT.0306 | 2023-02-08 | Injeção da Bainha do Tirante TE.246 |  |  | 29.8 |  |  |  | 40 |  |  |  | 41.3 |  | 25
RT.0307 | 2023-02-13 | Injeção da Bainha do Tirante TE.245 |  |  | 38.4 | [7 empty] | 50.4 |  | 25
RT.0308 | 2023-02-14 | Injeção da Bainha do Tirante TE.098; 1ª Fase dos tirantes TE.245 e TE.246; 2ª Fase dos tirantes TE.107, TE.108 e TE.109 |  |  | 38.6 |  |  |  | 49.8 |  |  |  | 50.4 |  | 25
RT.0309 | 2023-02-15 | Injeção da 1ª Fase dos Tirantes TE.098 e TE.106; 2ª Fase dos tirantes TE.245 e TE.246 | [6 empty] | 51.7 |  |  |  | 54.1 |  | 25
RT.0310 | 2023-02-16 | Injeção das Bainhas dos Tirantes TE.093, TE.094, TE.095, TE.096 e TE.097; 2ª Fase dos tirantes TE.098 e TE.106 | [6 empty] | 45.2 |  |  |  | 48.6 |  | 25
RT.0311 | 2023-02-17 | Injeção das Bainhas dos Tirantes TE.088, TE.089, TE.090, TE.091 e TE.092; 1ª Fase dos tirantes TE.095, TE.096 e TE.097 | [6 empty] | 41 |  |  |  | 50.7 |  | 25
RT.0312 | 2023-02-18 | Injeção das Bainhas dos Tirantes TE.225, TE.226, TE.227, TE.228 e TE.229 |  |  | 54.9 | [7 empty] | 59.4 |  | 25
RT.0313 | 2023-02-20 | Injeção das Bainhas dos Tirantes TE.099, TE.100, TE.156 e TE.230; 1ª Fase dos tirantes TE.088, TE.089, TE.090, TE.091. TE.092, TE.093, TE.094, TE.225, TE.226, TE.227, TE.228 e TE.229; 2ª Fase dos tirantes TE.095, TE.096 e TE.097 |  |  | 47.6 | [7 empty] | 58.3 |  | 25
RT.0314 | 2023-02-21 | Injeção das Bainhas dos Tirantes TE.101, TE.102, TE.103, TE.104, TE.105, TE.155, TE.157, TE.158 e TE159; 1º Fase do tirante TE.230; Complemento das bainhas dos tirantes TE.099 e TE.100 |  |  | 50.3 |  |  |  | 56.2 |  |  |  | 69.8 |  | 25
RT.0315 | 2023-02-21 | Injeção da 2ª Fase dos Tirantes TE.088, TE.089, TE.090, TE.091, TE.092, TE.093, TE.094, TE.225, TE.226, TE.227, TE.228 e TE.229 |  |  | 28.2 |  |  |  | 34.5 |  |  |  | 43.6 |  | 25
RT.0316 | 2023-02-22 | Injeção das Bainhas dos Tirantes TE.241, TE.242, TE.243 e TE.244; 1ª Fase dos Tirantes TE.157, TE.158, TE.159, TE.100, TE.101, TE.102, TE.103, TE.104, TE.105 e TE.099; 2ª Fase do tirante TE.230 |  |  | 43 |  |  |  | 50.8 |  |  |  | 69.3 |  | 25
RT.0317 | 2023-02-23 | Injeção das Bainhas dos Tirantes TE.040, TE.041, TE.153 e TE.154; 1ª Fase dos tirantes TE.155, TE.156, TE.241, TE.242, TE.243 e TE.244; 2ª Fase dos tirantes TE.099, TE.100, TE.101, TE.102, TE.103, TE.104, TE.105, TE.157, TE.158 e TE.159 |  |  | 49 |  |  |  | 51.8 |  |  |  | 65.3 |  | 25
RT.0318 | 2023-02-24 | Injeção da Bainha do Tirante TE.148; 1ª Fase dos tirantes TE.040, TE.041, TE.153 e TE.154; 2ª Fase dos tirantes TE.155, TE.156, TE.241, TE.242, TE.243 e TE.244 |  |  | 34.7 |  |  |  | 36.4 |  |  |  | 46.1 |  | 25
RT.0319 | 2023-02-25 | Injeção das Bainhas dos Tirantes TE.147, TE.149, TE.150, TE.151 e TE.152; 2ª Fase dos tirantes TE.040, TE.041, TE.153 e TE.154 |  |  | 36.3 |  |  |  | 40 |  |  |  | 52.2 |  | 25
RT.0320 | 2023-02-27 | Injeção das Bainhas dos Tirantes TE.145, TE.146 e TE.160; 1ª Fase dos tirantes TE.148, TE.147, TE.149, TE.150, TE.151 e TE.152 |  |  | 42.1 |  |  |  | 50 |  |  |  | 60.7 |  | 25
RT.0321 | 2023-02-28 | Injeção das Bainhas dos Tirantes TE.161, TE.162 e TE.163 |  |  | 37.3 |  |  |  | 44.4 |  |  |  | 60.9 |  | 25
RT.0322 | 2023-03-01 | Injeção das Bainhas dos Tirantes TE.164 e TE.167; 1ª Fase dos tirantes TE.145 e TE.146; 2ª Fase dos tirantes TE.148, TE.147, TE.149, TE.150, TE.151 e TE.152 |  |  | 41.1 |  |  |  | 50.4 |  |  |  | 62.7 |  | 25 | 0.03496503
RT.0324 | 2023-03-02 | Injeção das Bainhas dos Tirantes TE.165 e TE.166; 2ª Fase dos tirantes TE.145 e TE.146 |  |  | 45.1 |  |  |  | 49.9 |  |  |  | 60.1 |  | 25
RT.0325 | 2023-03-03 | Injeção das Bainhas dos Tirantes TD.170, TD.171, TD.172, TD.173, TD.174 e TD.175; 1ª Fase dos tirantes TE.160, TE.161, TE.162, TE.163, TE.164, TE.165, TE.166 e TE.167 |  |  | 48.9 |  |  |  | 59.2 |  |  |  | 70.3 |  | 25
RT.0326 | 2023-03-04 | Injeção da 1ª Fase dos tirantes TD.170, TD.171, TD.172, TD.173, TD.174 e TD.175; 2ª Fase dos tirantes TE.160, TE.161, TE.162, TE.163, TE.164, TE.165, TE.166 e TE.167 |  |  | 42.3 |  |  |  | 45.4 |  |  |  | 58.1 |  | 25
RT.0327 | 2023-03-06 | Injeção das Bainhas dos Tirantes TE.168 e TE.169; 2ª Fase dos tirantes TD.170, TD.171, TD.172, TD.173, TD.174 e TD.175 |  |  | 44.3 |  |  |  | 48.6 |  |  |  | 57.9 |  | 25
RT.0328 | 2023-03-07 | Injeção das Bainhas dos Tirantes TD.033, TD.034, TD.035 e TD.036; 1ª Fase dos tirantes TE.168 e TE.169 |  |  | 37.6 |  |  |  | 42.9 |  |  |  | 49.2 |  | 25
RT.0331 | 2023-03-08 | Injeção das Bainhas dos Tirantes TD.031 e TD.032; 1ª Fase dos tirantes TD.033, TD.034, TD.035 e TD.036; 2ª Fase dos tirantes TE.168 e TE.169 |  |  | 45.1 |  |  |  | 49.5 |  |  |  | 60.6 |  | 25
RT.0332 | 2023-03-09 | Injeção das Bainhas dos Tirantes TC.011, TC.012, TC.013, TC.014 e TC.015; 1ª Fase dos tirantes TD.031 e TD.032; 2ª Fase dos tirantes TD.033, TD.034, TD.035 e TD.036 |  |  | 50.8 |  |  |  | 52.6 |  |  |  | 62 |  | 25
RT.0333 | 2023-03-10 | Injeção das Bainhas dos Tirantes TE.236, TE.237, TE.238, TE.239 e TE.240; 1ª Fase do tirante TC.011, TC.012, TC.013, TC.014 e TC.015; 2ª Fase dos tirantes TD.031 e TD.032 |  |  | 36.9 |  |  |  | 40.7 |  |  |  | 49 |  | 25
RT.0334 | 2023-03-11 | Injeção das Bainhas dos Tirantes TE.235, TE.234, TE.233, TE.232 e TE.231 |  |  | 42.5 |  |  |  | 49.4 |  |  |  | 61.8 |  | 25
RT.0335 | 2023-03-13 | Injeção das Bainhas dos Tirantes TB.025, TB.024, TB.023, TB.022 e TB.021; 1ª Fase dos tirantes TE.231, TE.232, TE.233, TE.234, TE.235, TE.236, TE.237, TE.238, TE.239 e TE.240 |  |  | 39 |  |  |  | 48.4 |  |  |  | 57.2 |  | 25
RT.0336 | 2023-03-14 | Injeção da 1ª Fase Tirantes TB.025, TB.024, TB.023, TB.022 e TB.021 |  |  | 35.5 |  |  |  | 43.1 |  |  |  | 49 |  | 25
RT.0337 | 2023-03-14 | Injeção da 2º Fase dos Tirantes TE.231, TE.232, TE.233, TE.234, TE.235, TE.236, TE.237, TE.238, TE.239 e TE.240 |  |  | 35.1 |  |  |  | 42.1 |  |  |  | 49.6 |  | 25
RT.0338 | 2023-03-15 | Injeção das Bainhas dos Tirantes TC.010, TC.009, TC.008, TC.007, TC.006, TC.005, TC.004, TC.003, TC.002 e TC.001 |  |  | 36.2 |  |  |  | 40 |  |  |  | 49.7 |  | 25
RT.0339 | 2023-03-15 | Injeção da 2ª Fase dos tirantes TC.011, TC.012, TC.013, TC.014, TC.015, TB.025, TB.024, TB.023, TB.022 e TB.021 |  |  | 27.7 |  |  |  | 32.2 |  |  |  | 40.7 |  | 25
RT.0340 | 2023-03-16 | Injeção das Bainhas dos Tirantes TC.180, TC.179, TC.178, TC.177, TC.176, TC.175, TD.178, TD.179 e TD.180 |  |  | 32.7 |  |  |  | 38.1 |  |  |  | 47.8 |  | 25
RT.0341 | 2023-03-17 | Injeção das Bainhas dos Tirantes TD.176, TD.177, TC.169, TC.170, TC.171, TC.172 e TC.173; 1ª Fase dos tirantes TC.180, TC.179, TC.178, TC.177, TC.176 e TC.175 |  |  | 36.2 |  |  |  | 43.1 |  |  |  | 51.9 |  | 25
RT.0343 | 2023-03-18 | Injeção da Bainha do Tirante TC.174 |  |  | 40.1 |  |  |  | 45 |  |  |  | 54.8 |  | 25
RT.0344 | 2023-03-18 | Injeção da 1ª Fase dos tirantes TC.003, TC.004, TC.005, TC.006, TC.007, TC.008, TC.009 e TC.010 |  |  | 39.3 |  |  |  | 44.8 |  |  |  | 54.6 |  | 25
RT.0345 | 2023-03-20 | Injeção das bainhas dos tirantes TD.026 e TD.025; 1ª Fase dos tirantes TC.001, TC.002, TC.174, TC.173, TC.172, TC.171, TC.170 e TC.169; 2ª Fase dos tirantes TC.003, TC.004 e TC.005 |  |  | 38.7 |  |  |  | 45.2 |  |  |  | 51 |  | 25
RT.0346 | 2023-03-20 | Injeção da 2ª Fase dos tirantes TC.006, TC.007, TC.008, TC.009, TC.010, TC.175, TC.176, TC.177, TC.178, TC.179 e TC.180 |  |  | 48.1 |  |  |  | 55.1 |  |  |  | 64.6 |  | 25
RT.0347 | 2023-03-21 | Injeção das bainhas dos tirantes TD.027, TD.028, TD.029 e TD.030; 1ª Fase dos tirantes TD.178, TD.179, TD.180, TD.176 e TD.177 |  |  | 34.4 |  |  |  | 37.7 |  |  |  | 44.2 |  | 25
RT.0348 | 2023-03-21 | Injeção 2ª Fase dos tirantes TC.001, TC.002, TC.174, TC.173, TC.172, TC.171, TC.170 e TC.169 |  |  | 43.3 |  |  |  | 46.6 |  |  |  | 57.7 |  | 25
RT.0349 | 2023-03-22 | Injeção da bainha do tirante TD.024; 1ª Fase dos tirantes TD.026, TD.025, TD.027, TD.028, TD.029 e TD.030; 2ª Fase dos tirantes TD.178, TD.179, TD.180, TD.176 e TD.177 |  |  | 35.2 |  |  |  | 44.3 |  |  |  | 49.5 |  | 25
RT.0352 | 2023-03-23 | Injeção da Bainha do Tirante TD.023; 1º Fase do Tirante TD.024; Injeção da 2º Fase dos Tirantes TD.026, TD.025, TD.027, TD.028, TD.029 e TD.030 |  |  | 42.2 |  |  |  | 44.8 |  |  |  | 55.8 |  | 25
RT.0353 | 2023-03-24 | Injeção da 1ª Fase dos tirantes TD.023; 2ª Fase dos tirantes TD.024 |  |  | 27.2 |  |  |  | 29.5 |  |  |  | 37.5 |  | 25
RT.0354 | 2023-03-25 | Injeção das bainhas dos tirantes TC.166, TC.167, TC.168, TC.184, TC.183, TC.182 e TC.181; 2ª Fase do tirante TD.023 |  |  | 35.2 |  |  |  | 38.8 |  |  |  | 50.3 |  | 25
RT.0355 | 2023-03-27 | Injeção da 1ª fase dos tirantes TC.166, TC.167, TC.168, TC.184, TC.183, TC.182 e TC.181 |  |  | 27 |  |  |  | 31.6 |  |  |  | 39 |  | 25
RT.0356 | 2023-03-28 | Injeção das bainhas dos tirantes TC.185, TC.186, TC.187, TC.188, TC.189 e TC.190; 2ª fase dos tirantes TC.166, TC.167, TC.168, TC.184, TC.183, TC.182 e TC.181 |  |  | 32.6 |  |  |  | 33.4 |  |  |  | 44.7 |  | 25
RT.0357 | 2023-03-29 | Injeção da 1ª fase dos tirantes TC.185, TC.186, TC.187, TC.188, TC.189 e TC.190 |  |  | 36.7 |  |  |  | 41.8 |  |  |  | 47.3 |  | 25
RT.0358 | 2023-03-30 | Injeção das bainhas dos tirantes TE.036, TE.037, TE.038, TE.039, TE.173, TE.172, TE.171 e TE.170; 2ª fase dos tirantes TC.185, TC.186, TC.187, TC.188, TC.189 e TC.190 | ---- | ---- | ---- | 37.3 | ---- | ---- | 42.2 | ---- | ---- | ---- | 49.1 | ---- | 25
RT.0359 | 2023-03-31 | Injeção das bainhas dos tirantes TE.034 e TE.035; 1ª fase dos tirantes TE.036, TE.037, TE.038, TE.039, TE.173, TE.172, TE.171 e TE.170; 3ª fase do tirante TC.181 | ---- | ---- | 41.4 | ---- | ---- | 44.8 | ---- | ---- | ---- | ---- | 56.9 | ---- | 25
RT.0365 | 2023-04-03 | Injeção da 1ª fase dos tirantes TE.034 e TE.035; 2ª fase dos tirantes TE.036, TE.037, TE.038, TE.039, TE.170, TE.171, TE.172 e TE.173 | ---- | ---- | 44.1 | ---- | ---- | ---- | 51.6 | ---- | ---- | ---- | 59 | 59 | 25
RT.0370 | 2023-04-04 | Injeção das bainhas dos tirantes TD.021 e TD.022; 2ª fase dos tirantes TE.034 e TE.035 | ---- | ---- | ---- | ---- | ---- | 50.7 | 54.7 | ---- | ---- | ---- | 64.9 | ---- | 25
RT.0371 | 2023-04-05 | Injeção das bainhas dos tirantes TD.018, TD.019 e TD.020; 1ª fase dos tirantes TD.021 e TD.022 | ---- | ---- | ---- | ---- | 41.8 | ---- | 43.4 | ---- | ---- | ---- | 53.8 | ---- | 25
RT.0372 | 2023-04-06 | Injeção da bainha do tirante TD.017; 1ª fase dos tirantes TD.018, TD.019 e TD.020; 2ª fase dos tirantes TD.021 e TD.022 | ---- | ---- | ---- | 39.8 | ---- | ---- | 43.9 | ---- | ---- | ---- | 53.9 | ---- | 25
RT.0373 | 2023-04-10 | Injeção da 1ª fase do tirante TD.017; 2ª fase dos tirantes TD.018, TD.019 e TD.020 | ---- | ---- | 36.9 | ---- | ---- | ---- | 44.7 | ---- | ---- | ---- | 52.3 | ---- | 25
RT.0374 | 2023-04-11 | Injeção da 2ª fase do tirante TD.017 | ---- | ---- | 39.3 | ---- | ---- | ---- | 46 | ---- | ---- | ---- | 53.5 | ---- | 25
RT.0375 | 2023-04-12 | Injeção da bainha do tirante TD.209 | ---- | ---- | 39.3 | ---- | ---- | ---- | 45.3 | ---- | ---- | ---- | 51.6 | ---- | 25
RT.0376 | 2023-04-13 | Injeção da bainha do tirante TD.211 | ---- | ---- | ---- | 55.2 | ---- | ---- | 57.9 | ---- | ---- | ---- | 69.1 | ---- | 25
RT.0377 | 2023-04-15 | Injeção das bainhas dos tirantes TD.210, TD.212 e TD.213 | ---- | ---- | ---- | 29.6 | ---- | ---- | 38.4 | ---- | 38.4 | ---- | 42.5 | ---- | 25
RT.0378 | 2023-04-18 | Injeção da bainhas dos tirantes TE.033, TD.214 e TD.215; 1ª fase dos tirantes TD.209, TD.210, TD.212 e TD.213 | ---- | ---- | ---- | ---- |  | 53 | 54.8 | ---- | ---- | ---- | 62.4 | ---- | 25
RT.0379 | 2023-04-19 | Injeção da 1ª fase dos tirantes TD.211, TD.214 e TD.215; Bainha dos tirantes TE.026, TE.027, TE.028, TE.029, TE.030 e TE.032 | ---- | ---- | ---- | ---- | 49.7 | ---- | 50.3 | ---- | ---- | ---- | 67 | ---- | 25
RT.0380 | 2023-04-19 | Injeção da 2ª fase dos tirantes TD.209, TD.210, TD.212 e TD.213 | ---- | ---- | ---- | ---- | 45.5 | ---- | 47.1 | ---- | ---- | ---- | 61.6 | ---- | 25
RT.0381 | 2023-04-20 | Injeção das bainhas dos tirantes TE.023, TE.024, TE.025, TE.031, TD.011, TD.013, TD.014, TD.015 e TD.016 | ---- | ---- | ---- | 37.4 | ---- | ---- | 43 | ---- | ---- | ---- | 51.7 | ---- | 25
RT.0382 | 2023-04-20 | Injeção da 1ª fase dos tirantes TE.026, TE.027, TE.028, TE.029, TE.030, TE.032 e TE.033; 2ª fase dos tirantes TD.211, TD.214 e TD.215 | ---- | ---- | ---- | 37.9 | ---- | ---- | 43.2 | ---- | ---- | ---- | 55.2 | ---- | 25
RT.0383 | 2023-04-21 | Injeção das bainhas dos tirantes TD.008, TD.009, TD.010 e TD.012; 1ª fase dos tirantes TE.023, TE.024, TE.025, TE.031, TD.016, TD.015, TD.014 e TD.013; 2ª fase dos tirantes TE.026, TE.027, TE.028, TE.029, TE.030, TE.032 e TE.033 | ---- | ---- | 33.8 | ---- | ---- | ---- | 41.8 | ---- | ---- | ---- | 51.7 |  | 25
RT.0384 | 2023-04-22 | Injeção das bainhas dos tirantes TD.006 e TD.007; 1ª fase dos tirantes TD.011 e TD.012; 2ª fase dos tirantes TE.023, TE.024, TE.025, TE.031, TD.016, TD.015, TD.014 e TD.013 | ---- | ---- | 42 | ---- | ---- | ---- | 55.7 | ---- | ---- | 55.7 | 65.4 |  | 25
RT.0385 | 2023-04-24 | Injeção das bainhas dos tirantes TD.001, TD.002, TD.003, TD.004 e TD.005 | ---- | ---- | 44.7 | ---- | ---- | ---- | 54.2 | 54.2 | ---- | ---- | 64.1 |  | 25
RT.0386 | 2023-04-25 | Injeção da 1ª fase dos tirantes TD.006, TD.007, TD.008, TD.009 e TD.010; 2ª fase dos tirantes TD.011 e TD.012 | ---- | ---- | 45.6 | ---- | ---- | ---- | 51.9 | ---- | ---- | ---- | 61.5 |  | 25
RT.0387 | 2023-04-25 | Injeção da 1ª fase dos tirantes TD.001, TD.002, TD.003, TD.004 e TD.005; Bainha do tirante TC.191 | ---- | ---- | 38 | ---- | ---- | ---- | 44.7 | ---- | ---- | ---- | 54 |  | 25
RT.0388 | 2023-04-26 | Injeção da 2ª fase dos tirantes TD.001, TD.002, TD.003, TD.004, TD.005, TD.006, TD.007, TD008, TD.009 e TD.010; Complemento da bainha do tirante TC.191 | ---- | ---- | 26.5 | ---- | ---- | ---- | 31.4 | ---- | ---- | ---- | 36.7 |  | 25
RT.0389 | 2023-04-27 | Injeção da 1ª fase do tirante TC.191 | ---- | ---- | ---- | ---- | 25.9 | ---- | 28.1 | ---- | ---- | ---- | 33.5 |  | 25
RT.0390 | 2023-04-27 | Injeção das bainhas dos tirantes TD.216, TD.217 e TD.218 | ---- | ---- | ---- | ---- | 28.4 | ---- | 33.5 | ---- | ---- | ---- | 38.8 |  | 25
RT.0391 | 2023-04-28 | Injeção da 1ª fase dos tirantes TD.216, TD.217 e TD.218 | ---- | ---- | ---- | 38.2 | ---- | ---- | 43.1 | ---- | ---- | ---- | 52.4 |  | 25
RT.0392 | 2023-04-28 | Injeção da 2ª fase dos tirantes TC.191, TD.216, TD.217 e TD.218 | ---- | ---- | ---- | 36.7 | ---- | ---- | 42.2 | ---- | ---- | ---- | 53.1
RT.0393 | 2023-05-09 | Injeção das bainhas dos tirantes TD.203, TD.204, TD.205, TD.206, TD.207 e TD.208 | ---- | ---- | 38.3 | ---- | ---- | 44.3 | ---- | ---- | ---- | ---- | AR
RT.0394 | 2023-05-10 | Injeção da 1ª fase dos tirantes TD.203, TD.204, TD.205, TD.206, TD.207 e TD.208 | ---- | ---- | 28 | ---- | ---- | ---- | 33.5 | ---- | ---- | ---- | AR
RT.0395 | 2023-05-11 | Injeção da 2ª fase dos tirantes TD.203, TD.204, TD.205, TD.206, TD.207 e TD.208 | ---- | ---- | ---- | 33.5 | ---- | ---- | 50.9 | ---- | ---- | ---- | AR
RT.0396 | 2023-05-12 | Injeção das bainhas dos tirantes TD.184, TD.185 e TD.186 | ---- | ---- | 26.5 | ---- | ---- | ---- | 30.6 | ---- | ---- | ---- | AR
RT.0397 | 2023-05-15 | Injeção das bainhas dos tirantes TD.181, TD.182 e TD.183; 1ª fase dos tirantes TD.184, TD.185 e TD.186 | 10.9 | 18.9 | 30.3 | ---- | ---- | ---- | ---- | ---- | ---- | ---- | AR
RT.0398 | 2023-05-16 | Injeção das bainhas dos tirantes TE.019, TE.020, TE.021 e TE.022; 1ª fase dos tirantes TD.181, TD.182 e TD.183; 2ª fase dos tirantes TD.184, TD.185 e TD.186 | 11.4 | 30.2 | 35.8 | ---- | ---- | ---- | ---- | ---- | ---- | ---- | AR |  | 25
RT.0399 | 2023-05-17 | Injeção da 1ª fase dos tirantes TE.019, TE.020, TE.021 e TE.022; 2ª fase dos tirantes TD.181, TD.182 e TD.183 | 19.2 | 32.2 | 44.3 | ---- | ---- | ---- | ---- | ---- | ---- | ---- | AR |  | 25
RT.0400 | 2023-05-17 | Injeção das bainhas dos tirantes TE.011, TE.012, TE.013, TE.014, TE.015, TE.016, TE.017 e TE.018 | 9.1 | 25.8 | 37.4 | ---- | ---- | ---- | ---- | ---- | ---- | ---- | AR |  | 25
RT.0401 | 2023-05-18 | Injeção das bainhas dos tirantes TE.006, TE.007, TE.008, TE.009 e TE.010; 1ª fase do tirante TE.018; 2ª fase dos tirantes TE.020 e TE.021 | 4.1 | 24.9 | ---- | 35.4 | ---- | ---- | ---- | ---- | ---- | ---- | AR |  | 25
RT.0402 | 2023-05-19 | Injeção da 1ª fase dos tirantes TE.013, TE.014, TE.015, TE.016 e TE.017; 2ª fase dos tirantes TE.019 e TE.022 | 27.9 | ---- | 42.2 | ---- | ---- | ---- | 49.3 | ---- | ---- | ---- | AR |  | 25
RT.0403 | 2023-05-19 | Injeção da 1ª fase dos tirantes TE.006, TE.007, TE.009, TE.010, TE.011 e TE.012; Complemento da bainha TE.008 | 16.4 | ---- | 34.4 | ---- | ---- | ---- | 40 | ---- | ---- | ---- | AR |  | 25
RT.0404 | 2023-05-20 | Injeção da 2ª fase dos tirantes TE.009, TE.010, TE.011, TE.012, TE.013, TE.014, TE.015, TE.016, TE.017 e TE.018 | 29.8 | ---- | 35.3 | ---- | ---- | ---- | ---- | ---- | ---- | ---- | AR |  | 25
RT.0405 | 2023-05-22 | Injeção das bainhas dos tirantes TE.001, TE.002, TE.003, TE.004 e TE.005 | 13.7 | 27.7 | 35 | ---- | ---- | ---- | ---- | ---- | ---- | ---- | AR |  | 25
RT.0406 | 2023-05-23 | Injeção da 1ª fase dos tirantes TE.001, TE.002, TE.003, TE.004, TE.005 e TE.008; 2ª fase dos tirantes TE.006 e TE.007; Bainha do tirante TE.203 | 15.7 | 27.6 | 35.4 | ---- | ---- | ---- | ---- | ---- | ---- | ---- | AR |  | 25
RT.0407 | 2023-05-24 | Injeção das bainhas dos tirantes TE.204, TE.207 e TE.208 | ---- | ---- | 33.4 | ---- | ---- | ---- | AR | ---- | ---- | ---- | AR |  | 25
RT.0408 | 2023-05-25 | Injeção das bainhas dos tirantes TE.205 e TE.206; 1ª fase dos tirantes TE.203, TE.204, TE.207 e TE.208; 2ª fase dos tirantes TE.001, TE.002, TE.003, TE.004 e TE.005 | ---- | ---- | 28.5 | ---- | ---- | ---- | AR | ---- | ---- | ---- | AR |  | 25
RT.0409 | 2023-05-26 | Injeção da bainha do tirante TE.182; 2ª fase dos tirantes TE.008 e TE.208; 1ª fase dos tirantes TE.205 e TE.206 | [6 empty] | ---- | ---- | ---- | ---- |  |  | 25
RT.0410 | 2023-05-26 | Injeção das bainhas dos tirantes TE.177, TE.178, TE.179, TE.180 e TE.181; 2ª fase dos tirantes TE.203, TE.204, TE.205, TE.206 e TE.207 | [6 empty] | ---- | [5 empty] | 25
*Onde esta descrito "Obs." , significa que não houve evolução significativa entre as idades analisadas (ver relatórios)
* Onde esta descrito (---), significa que o rompimento dos corpos de prova foram em outra data (ver relatórios)
*RT.0280 (28d) e RT.284 (7d e 28d) corpos de prova rompidos com falha no dispositivo Rilem
AR - aguardando resultados
cimento CSN
cimento HOLCIM

## RT032
TIRANTES - ESTAÇÃO PENHA
Condição ideal para protensão dos tirantes (Todas as fases com resultados favoráveis) - FCk ≥ 25MPa
Relatório | Data da moldagem | Descrição no relatório | Resistências (MPa)
|  |  | 1 dia | 2 dias | 3 dias | 7 dias | 28 dias | fck
RT.0001 | 2022-02-23 | Injeção da Bainha dos Tirantes TA.045 e TA.094 |  |  |  | 46.1 |  | 25
RT.0002 | 2022-02-24 | Injeção da 1ª Fase dos Tirantes TA.045 e TA.090 |  |  |  | 32.4 | 48.2 | 25
RT.0003 | 2022-02-25 | Injeção da 1ª Fase dos Tirantes TA.091, TA.093, TA.095 e TA.097; 2ª Fase dos tirantes TA.045 e TA.090 |  |  | 21.6 |  |  | 25
RT.0004 | 2022-02-26 | Injeção da Bainha dos Tirantes TA.092 e TA.096; 1ª Fase dos tirantes TA.091, TA.094, TA.095 e TA.097 |  |  |  | 21.8 |  | 25
RT.0005 | 2022-02-26 | Injeção da Bainha do Tirante TA.096 |  |  |  | 31 | 36.9 | 25
RT.0006 | 2022-03-02 | Injeção da Bainha dos Tirantes TA.100; 1ª Fase dos Tirantes TA.092, TA.093 e TA.093; 2ª Fase dos tirantes TA.091, TA.094, TA.095 e TA.097 |  |  | 25.7 | 36.9 | 48.5 | 25
RT.0007 | 2022-02-22 | Injeção da Bainha do Tirante TA.090 | [5 empty] | 25
RT.0008 | 2022-03-08 | Injeção da 2ª Fase dos Tirantes TA.044, TA.099, TA.100 e TA.101 (SÉRIE 1) |  |  | 25.2 | 30.3 | 38.9 | 25
RT.0008 | 2022-03-08 | Injeção da Bainha do tirante TA.043 (SÉRIE 2) |  |  | 22.2 | 28.1 | 35.6 | 25
RT.0009 | 2022-03-09 | Injeção da 1ª Fase dos Tirantes TA.043 e TC.089 |  |  | 25.9 | 26.2 | 38 | 25
RT.0010 | 2022-03-10 | Injeção da 2ª Fase dos Tirantes TA.043 e TA.089 |  |  | 25.4 | 27.1 | 37.7 | 25
RT.0011 | 2022-03-17 | Injeção da Bainha do Tirante TC.105 |  |  | 32.5 | 37.3 | 50.8 | 25
RT.0012 | 2022-03-18 | Injeção da Bainha dos Tirantes TC.103 e TC.104 |  |  | 28.5 | 37.7 | 43.4 | 25
RT.0013 | 2022-03-19 | Injeção da 1ª Fase dos Tirantes TC.103, TC.104 e TC.105 |  |  | 32.8 | 39.5 | 47.2 | 25
RT.0014 | 2022-03-21 | Injeção da Bainha dos Tirantes TC.098, TC.100 e TC.102; 2ª Fase dos tirantes TC.103, TC.104 e TC.105 |  |  | 26.9 | 33.1 | 42 | 25
RT.0015 | 2022-03-22 | Injeção da Bainha dos Tirantes TC.097, TC.099 e TC.101 |  |  | 25.3 | 30.6 | 36.4 | 25
RT.0016 | 2022-03-23 | Injeção da Bainha dos Tirantes TC.096 e TC.210; 1ª Fase do tirante TC.100 |  |  |  | 25.2 | 33.8 | 25
RT.0017 | 2022-03-24 | Injeção da Bainha dos Tirantes TC.209, TC.211, TC.212 e TC.213; 1ª Fase do tirante TC.102; 2ª Fase do tirante TC.100 |  |  | 27.8 | 29.1 | 40.8 | 25
RT.0018 | 2022-03-25 | Injeção da Bainha dos Tirantes TC.207 e TC.205; 1ª Fase dos tirantes TC.099, TC.101 e TC.098 |  |  | 27.2 | 31.8 | 39.2 | 25
RT.0019 | 2022-03-25 | Injeção da 1ª Fase dos Tirantes TC.097; 2ª Fase do tirante TC.102 |  |  | 24.2 | 28.9 | 38.1 | 25
RT.0020 | 2022-03-26 | Injeção da Bainha do tirante TC.206; 2ª Fase dos Tirantes TC.097, TC.098, TC.099 e TC.101 |  |  | 25 | 29.7 | 30.5 | 25
RT.0021 | 2022-03-28 | Injeção da Bainha dos Tirantes TC.200, TC.202 e TC.204; 1ª Fase do tirante TC.096 |  |  |  | 26.8 | 36.7 | 25
RT.0022 | 2022-03-28 | Injeção da 1ª Fase dos Tirantes TC.210, TC.212 e TC.213 |  |  |  | 35.3 | 37.8 | 25
RT.0023 | 2022-03-29 | Injeção da 2ª Fase dos Tirantes TC.096, TC.210, TC.212 e TC.213; 1ª Fase do tirante TC.209 |  |  | 24.9 | 28.1 | 33.1 | 25
RT.0024 | 2022-03-29 | Injeção da Bainha dos Tirantes TC.208 e TC.199; 1ª Fase do tirante TC.211, TC.209 e TC.206 |  |  | 27.4 | 29.5 | 30.8 | 25
RT.0025 | 2022-03-30 | Injeção da Bainha dos Tirantes TC.197, TC.198 e TC.201 |  |  | 23 | 24.1 | 28 | 25
RT.0026 | 2022-03-31 | Injeção da Bainha dos Tirantes TC.196 e TC.193; 1ª Fase do tirante TC.207; 2ª Fase dos tirantes TC.206 e TC.211 |  |  | 24.9 | 29.5 | 34.7 | 25
RT.0027 | 2022-04-01 | Injeção da Bainha dos Tirantes TC.192 e TC.094; 1ª Fase dos tirantes TC.208, TC.205, TC.201 e TC.202; 2ª Fase do tirante TC.207 |  |  | 24.1 | 36 | 43.4 | 25
RT.0028 | 2022-04-02 | Injeção da 1ª Fase dos tirantes TC.199 e TC.200; 2ª Fase dos tirantes TC.201, TC.202, TC.205, TC.208 e TC.209 |  |  | 7.4 | 23 | 36.8 | 25
RT.0029 | 2022-04-04 | Injeção da Bainha do Tirante TC.087; 1ª Fase dos tirantes TC.198, TC.197 e TC.196; 2ª Fase dos tirantes TC.200 e TC.199 |  |  | 26.2 | 33.2 | 36.4 | 25
RT.0030 | 2022-04-05 | Injeção da Bainha dos Tirantes TC.088 e TC.086; 1ª Fase dos tirantes TC.192, TC.193 e TC.194; 2ª Fase dos tirantes TC.196, TC.197 e TC.198 |  |  | 22.9 | 30.4 | 34.5 | 25
RT.0031 | 2022-04-06 | Injeção da Bainha do Tirante TC.195; 1ª Fase dos tirantes TC.086, TC.087 e TC.088; 2ª Fase dos tirantes TC.194, TC.193 e TC.192 |  |  | 24.1 | 30.5 | 38.2 | 25
RT.0032 | 2022-07-07 | Injeção da Bainha do Tirante TC.093; 1ª fase do tirante TC.195 |  |  | 25.2 | 30.5 | 37.6 | 25
RT.0033 | 2022-04-07 | Injeção da 2ª Fase dos tirantes TC.086, TC.087 e TC.088 |  |  | 25.4 | 29.1 | 34.6 | 25
RT.0034 | 2022-04-08 | Injeção da Bainha dos Tirantes TC.095 e TC.092 |  |  | 24.4 | 31.3 | 39.7 | 25
RT.0035 | 2022-04-11 | Injeção da Bainha dos Tirantes TC.094 e TC.090 |  |  | 24.1 | 27.4 | 35.4 | 25
RT.0036 | 2022-04-12 | Injeção da Bainha dos Tirantes TC.089, TC.091 e TC.204; 1ª Fase dos tirantes TC.095 e TC.094; 2ª Fase do tirante TC.195 |  |  | 31.6 | 32.7 | 38.9 | 25
RT.0037 | 2022-04-13 | Injeção da Bainha do Tirante TC.203; 2ª Fase dos tirantes TC.095 e TC.094 |  |  | 25.7 | 27.8 | 35.9 | 25
RT.0038 | 2022-04-13 | Injeção da 1ª Fase dos tirantes TC.093, TC.092 e TC.091 |  |  | 26.5 | 28.3 | 37 | 25
RT.0039 | 2022-04-14 | Injeção da 1ª Fase dos Tirantes TC.203, TC.204, TC.090 e TC.089; 2ª Fase dos tirantes TC.091, TC.092 e TC.093 |  |  | 23 | 24.4 | 34.5 | 25
RT.0040 | 2022-04-16 | Injeção da 2ª Fase dos Tirantes TC.203, TC.204, TC.090 e TC.089 |  |  | 20.5 | 29.1 | 39.5 | 25
RT.0041 | 2022-04-19 | Injeção da Bainha do Tirante TA.073 |  |  | 18.4 | 26.2 | 36.7 | 25
RT.0042 | 2022-04-20 | Injeção da Bainha dos Tirantes TC.060 e TC.059; 1ª Fase do Tirante TA.073 |  |  | 20.7 | 28.3 | 36.8 | 25
RT.0043 | 2022-04-22 | Injeção da Bainha dos Tirantes TA.061 e TA.062; 1ª Fase dos Tirantes TA.059 e TA.060; 2ª Fase do tirante TA.073 |  |  | 22.2 | 26.7 | 32.9 | 25
RT.0044 | 2022-04-23 | Injeção da Bainha dos Tirantes TA.063 e TA.064; 1ª Fase do Tirante TA.061; 2ª Fase dos tirantes TA.059 e TA.060 |  |  | 25 | 29.7 | 40.8 | 25
RT.0045 | 2022-04-25 | Injeção da Bainha dos Tirantes TA.065 e TA.066; 1ª Fase dos Tirantes TA.063, TA.062 e TA.061; 2ª Fase do tirante TA.060 |  |  | 20.8 | 28.9 | 39.1 | 25
RT.0046 | 2022-04-26 | Injeção da Bainha dos Tirantes TA.067, TA.070 e TA.071; 1ª Fase dos Tirantes TA.062 e TA.065; 2ª Fase dos tirantes TA.061 e TA.063 |  |  | 25 | 29.1 | 39.5 | 25
RT.0047 | 2022-04-27 | Injeção da Bainha dos Tirantes TA.068 e TA.069; 2ª Fase dos Tirantes TA.062, TA.064 e TA.065; 1ª Fase do tirante TA.066 |  |  | 27.9 | 28.9 | 36.5 | 25
RT.0048 | 2022-04-28 | Injeção da Bainha dos Tirantes TA.072 e TA.075; 2ª Fase dos Tirantes TA.066; 1ª Fase dos tirantes TA.067 e TA.068 |  |  | 27.8 | 31 | 40 | 25
RT.0049 | 2022-04-29 | Injeção da Bainha dos Tirantes TA.074; 2ª Fase do Tirante TA.067; 1ª Fase dos tirantes TA.069, TA.070 e TA.071 |  |  | 24.5 | 29.1 | 39.9 | 25
RT.0050 | 2022-05-02 | Injeção da Bainha do tirante TA.001; 2ª Fase dos Tirantes TA.071, TA.070, TA.069 e TA.068; 1ª Fase dos tirantes TA.072, TA.074 e TA.075 |  |  | 19.2 | 23.3 | 33.3 | 25
RT.0051 | 2022-05-03 | Injeção da Bainha dos Tirantes TA.002, TA.004, TA.005 e TA.006; 2ª Fase dos tirantes TA.072, TA.074 e TA.075 |  |  | 24.2 | 29.8 | 40.9 | 25
RT.0052 | 2022-05-04 | Injeção da Bainha dos Tirantes TA.007, TA.008 e TA.009; 1ª Fase dos Tirantes TA.001, TA.002, TA.004, TA.005 e TA.006 |  |  | 22 | 27.3 | 39.3 | 25
RT.0053 | 2022-05-05 | Injeção da Bainha dos Tirantes TA.003 e TA.076; 2ª Fase dos Tirantes TA.001, TA.002, TA.004, TA.005 e TA.006 |  |  | 27.6 | 34.9 | 43.5 | 25
RT.0054 | 2022-05-06 | Injeção da 1ª Fase dos Tirantes TA.003, TA.007, TA.008 e TA.009 |  |  | 25.2 | 31.2 | 41 | 25
RT.0055 | 2022-05-07 | Injeção da Bainha dos Tirantes TA.077 e TA.078; 2ª Fase dos Tirantes TA.003, TA.007, TA.008 e TA.009 |  |  | 21 | 30.4 | 39.2 | 25
RT.0056 | 2022-05-09 | Injeção da bainha dos tirantes TA.079, TA.080 e TA.081 |  |  | --- | 26 | 37 | 25
RT.0057 | 2022-05-10 | Injeção da Bainha dos Tirantes TA.082, TA.083, TA.084 e TA.085; 1ª Fase dos Tirantes TA.076, TA.077, TA.078, TA.079, TA.080 e TA.081 |  |  | 29.5 | 35.3 | 46.3 | 25
RT.0058 | 2022-05-11 | Injeção da Bainha dos Tirantes TA.010, TA.011 e TA.012; 2ª Fase dos Tirantes TA.076, TA.077, TA.078, TA.079, TA.080 e TA.081; 1ª Fase TA.082, TA.083, TA.084 e TA.085 |  |  | 37.3 | 43.1 | 53.8 | 25
RT.0059 | 2022-05-12 | Injeção da 1ª Fase dos Tirantes TA.010, TA.011 e TA.012; 2ª Fase dos tirantes TA.082, TA.084 e TA.085 |  |  | 27.2 | 30.4 | 43 | 25
RT.0060 | 2022-05-13 | Injeção da 2ª Fase dos Tirantes TA.010, TA.011 e TA.012 |  |  | 21.9 | 30.2 | 33.3 | 25
RT.0061 | 2022-05-14 | Injeção da Bainha dos Tirantes TA.016 e TA.015 |  |  | 28.2 | 38.8 | 41.2 | 25
RT.0062 | 2022-05-16 | Injeção da Bainha dos Tirantes TA.014 |  |  | 19.8 | 28.6 | 36.5 | 25
RT.0063 | 2022-05-17 | Injeção da Bainha do tirante TA.013; 1ª Fase dos Tirantes TA.016 e TA.015 |  |  | 31.3 | 44.3 | 59.8 | 25
RT.0064 | 2022-05-18 | Injeção da 2ª Fase dos Tirantes TA.016 e TA.015; 1ª Fase dos tirantes TA.014 e TA.013 |  |  | 51.1 | 54.2 | 68.1 | 25
RT.0065 | 2022-05-19 | Injeção da 2ª Fase dos Tirantes TA.013 e TA.014 |  |  | 40 | 47.9 | 61 | 25
RT.0066 | 2022-05-24 | Injeção da Bainha dos Tirantes TA.018 e TA.019 |  |  | 47.8 | 59.9 | 65.4 | 25
RT.0067 | 2022-05-25 | Injeção da Bainha dos Tirantes TA.020 e TA.021 |  |  | 42.1 | 54.7 | 61.6 | 25
RT.0068 | 2022-05-26 | Injeção da Bainha dos Tirantes TA.028, TA.027 e TA.026; 1ª Fase dos Tirantes TA.018, TA.019, TA.020 e TA.021 |  |  | 50 | 52.6 | 59.4 | 25
RT.0069 | 2022-05-27 | Injeção da Bainha dos Tirantes TA.023, TA.024 e TA.025; 1ª Fase dos Tirantes TA.027 e TA.028; 2ª Fase dos Tirantes TA.018, TA.019, TA.020 e TA.021 |  |  | 23.8 | 29.5 | 36.8 | 25
RT.0072 | 2022-05-28 | Injeção da Bainha dos Tirantes TA.022 e TA.017 |  |  | 40.7 | 53.3 | 61.8 | 25
RT.0073 | 2022-05-30 | Injeção da Bainha dos Tirantes TA.086, TA.087 e TA.088; 1ª Fase dos Tirantes TA.022, TA.023, TA.024, TA.025 e TA.026; 2ª Fase do Tirante TA.027 e TA.028 |  |  | 34.3 | 43.6 | 49.9 | 25
RT.0074 | 2022-05-31 | Injeção da 1ª Fase dos Tirantes TA.086, TA.087 e TA.088; 2ª Fase dos tirantes TA.017, TA.022, TA.023, TA.024, TA.025 e TA.026 |  |  | 35.4 | 43.2 | 55.6 | 25
RT.0075 | 2022-06-01 | Injeção da 2ª Fase dos Tirantes TA.086, TA.087 e TA.088 |  |  | 39.2 | 50.3 | 57.4 | 25
RT.0077 | 2022-06-13 | Injeção da Bainha dos Tirantes TC.149, TC.150, TC.151, TC.152, TC.153 e TC.154 |  |  | 50.3 | 54.5 | 64 | 25
RT.0078 | 2022-06-14 | Injeção da 1ª Fase dos Tirantes TC.149, TC.150, TC.151 e TC.152 |  |  | 40.3 | 46.9 | 59.2 | 25
RT.0079 | 2022-06-15 | Injeção da Bainha dos Tirantes TC.160, TC.161, TC.162 e TC.163; 1ª Fase dos Tirantes TC.153, e TC.154, TC.156, TC.157, TC.158 e TC.159 |  |  | 34 | 41.3 | 53.8 | 25
RT.0080 | 2022-06-17 | Injeção da 1ª Fase dos Tirantes TC.160, TC.161, TC.162 e TC.163; 2ª Fase dos tirantes TC.154, TC.156, TC.157, TC.158 e TC.159 |  |  | 48 | 55.8 | 68.8 | 25
RT.0081 | 2022-06-18 | Injeção da 2ª Fase dos Tirantes TC.160, TC.161, TC.162, TC.163, TC.149, TC.150, TC.151, TC.152 e TC.153 |  |  | 45.9 | 55.7 | 65.7 | 25
RT.0082 | 2022-06-21 | Injeção da Bainha dos Tirantes TC.155, TC.164 e TC.165 |  |  | 43.5 | 49.9 | 60.1 | 25
RT.0083 | 2022-06-22 | Injeção da 1ª Fase dos Tirantes TC.155, TC.164 e TC.166 |  |  | 38.7 | 44.9 | 57.6 | 25
RT.0084 | 2022-06-23 | Injeção da Bainha dos Tirantes TB.012, TB.011 e TB.010; 2ª Fase dos tirantes TC.155, TC.164 e TC.165 |  |  | 54.5 | 57.8 | 70.7 | 25
RT.0085 | 2022-06-24 | Injeção da Bainha dos Tirantes TB.005, TB.006, TB.007, TB.008 e TB.009; 1ª Fase dos tirantes TB.010, TB.011 e TB.012 |  |  | 29.5 | 40 | 48.2 | 25
RT.0086 | 2022-06-24 | Injeção da 1ª Fase dos Tirantes TB.011 e TB.012 |  |  | 29.6 | 42.1 | 50.1 | 25
RT.0087 | 2022-06-25 | Injeção da Bainha dos Tirantes TB.002 e TB.003; 1ª Fase dos tirantes TB.008 e TB.009; 2ª Fase dos tirantes TB.010, TB.011 e TB.012 |  |  | 42 | 54 | 61.1 | 25
RT.0088 | 2022-06-27 | Injeção da 1ª Fase dos Tirantes TB.002, TB.006 e TB.007; 2ª Fase dos Tirantes TB.008 e TB.009 |  |  | 41.3 | 50.7 | 62 | 25
RT.0089 | 2022-06-28 | Injeção da Bainha do Tirante TB.004; 1ª Fase dos tirantes TB.003 e TB.005; 2ª Fase dos tirantes TB.007, TB.006 e TB.002 |  |  | 28.1 | 38 | 50.3 | 25
RT.0090 | 2022-06-29 | Injeção da Bainha dos Tirantes TB.014 e TB.015; 1ª Fase do tirante TB.004; 2ª Fase dos tirantes TB.003 e TB.005 |  |  | 37.1 | 47.5 | 60.5 | 25
RT.0091 | 2022-06-30 | Injeção da 1ª Fase dos Tirantes TA.014 e TB.015; 2ª Fase do tirante TB.004 |  |  | 47 | 56.3 | 71.3 | 25
RT.0092 | 2022-07-01 | Injeção da 2ª Fase dos Tirantes TB.014 e TB.015 |  |  | 37.3 | 48.4 | 60.7 | 25
RT.0093 | 2022-07-04 | Injeção da Bainha dos Tirantes TC.024, TC.026, TC.028, TC.030, TC.032, TC.035, TC.037 e TC.038 |  |  | 54.6 | 62.4 | 75.1 | 25
RT.0096 | 2022-07-05 | Injeção da Bainha dos Tirantes TC.025, TC.027, TC.029, TC.031, TC.033 e TC.036 |  |  | 54.5 | 61.1 | 70.8 | 25
RT.0097 | 2022-07-06 | Injeção da Bainha dos Tirantes TC.040, TC.041, TC.042, TC.043, TC.044 e TC.045; 1ª Fase dos Tirantes TC.024 e TC.025 |  |  | 40.7 | 47.6 | 56.2 | 25
RT.0098 | 2022-07-06 | Injeção da 1ª Fase dos Tirantes TC.026, TC.027 e TC.028 |  |  | 43.1 | 47.6 | 56.2 | 25
RT.0099 | 2022-07-07 | Injeção da Bainha dos Tirantes TC.034, TC.039, TC.046, TC.047 e TC.048; 1ª Fase dos Tirantes TC.029, e TC.030; 2ª Fase do Tirante TC.024 |  |  | 38.3 | 47.4 | 58.6 | 25
RT.0100 | 2022-07-07 | Injeção da 2ª Fase dos Tirantes TC.025, TC.026, TC.027 e TC.028 |  |  | 39.4 | 47.5 | 57.6 | 25
RT.0101 | 2022-07-08 | Injeção da 2ª Fase dos Tirantes TC.025, TC.026, TC.027 e TC.028 |  |  | 35.8 | 44.9 | 55.6 | 25
RT.0102 | 2022-07-08 | Injeção da 1ª Fase dos Tirantes TC.035 e TC.036; 2ª Fase dos Tirantes TC.029 e TC.030 |  |  | 37.9 | 48.6 | 61.2 | 25
RT.0103 | 2022-07-11 | Injeção da 1ª Fase dos Tirantes TC.035 e TC.036; 2ª Fase dos Tirantes TC.029 e TC.030 |  |  | 36.9 | 48 | 55.3 | 25
RT.0104 | 2022-07-11 | Injeção da 2ª Fase dos Tirantes TC.033, TC.034, TC.035 e TC.036 |  |  | 27.4 | 39.2 | 47.1 | 25
RT.0105 | 2022-07-12 | Injeção da Bainha dos Tirantes TB.001, TB.019 e TB.020; 1ª Fase dos Tirantes TC.040, TC.041, TC.042, TC.043 e TC.044; 2ª Fase do Tirante TC.023 |  |  | 36.3 | 43.8 | 52.3 | 25
RT.0106 | 2022-07-12 | Injeção da 2ª Fase dos Tirantes TC.037, TC.038 e TC.039 |  |  | 32.7 | 42.2 | 50.1 | 25
RT.0107 | 2022-07-13 | Injeção da Bainha dos Tirantes TC.140, TC.141, TC.142, TC.143, TC.144, TC.145 e TC.146; 1ª Fase dos Tirantes TC.045, TC.046, TC.047 e TC.048 |  |  | 38.9 | 45.8 | 57.2 | 25
RT.0108 | 2022-07-13 | Injeção da 2ª Fase dos Tirantes TC.040, TC.041, TC.042, TC.043 e TC.044 |  |  | 34.3 | 43.1 | 52.6 | 25
RT.0109 | 2022-07-14 | Injeção da Bainha dos Tirantes TC.147 e TC.148; 1ª Fase dos Tirantes TB.001, TB.013, TB.016 e TB.017 |  |  | 40.2 | 47.5 | 57.2 | 25
RT.0110 | 2022-07-14 | Injeção da 2ª Fase dos Tirantes TC.045, TC.046, TC.047 e TC.048 |  |  | 42.2 | 49.1 | 58 | 25
RT.0111 | 2022-07-15 | Injeção da 1ª Fase dos Tirantes TB.018, TB.019 e TB.020; 2ª Fase dos Tirantes TB.001, TB.013, TB.016 e TC.017 |  |  | 35 | 44.3 | 55 | 25
RT.0112 | 2022-07-16 | Injeção da 2ª Fase dos Tirantes TB.018, TB.019 e TB.020 |  |  | 39.5 | 48.8 | 59.5 | 25
RT.0113 | 2022-07-18 | Injeção da 1ª Fase dos Tirantes TC.140, TC.141, TC.142, TC.143, TC.144, TC.145, TC.146, TC.147 e TC.148 |  |  | 36.4 | 41.6 | 51.2 | 25
RT.0114 | 2022-07-19 | Injeção da 2ª Fase dos Tirantes TC.140, TC.141, TC.142, TC.143, TC.144, TC.145, TC.146, TC.147 e TC.148 |  |  | 34.5 | 45.1 | 54.4 | 25
RT.0121 | 2022-08-17 | Injeção da Bainha dos Tirantes TA.054, TA.056 e TA.057 |  |  | 45.2 | 53.6 | 58.9 | 25
RT.0122 | 2022-08-18 | Injeção da Bainha dos Tirantes TA.051, TA.052 e TA.053 |  |  | 45 | 49.9 | 62.8 | 25
RT.0123 | 2022-08-19 | Injeção da Bainha dos Tirantes TA.048, TA.049 e TA.050; 1ª Fase dos tirantes TA.052, TA.053 e TA.056 |  |  | 38.8 | 49 | 59.7 | 25
RT.0124 | 2022-08-20 | Injeção da Bainha dos Tirantes TA.046 e TA.047 |  |  | 20.7 | 31.4 | 36.1 | 25
RT.0125 | 2022-08-22 | Injeção da Bainha dos Tirantes TA.058 e TA.055; 1ª Fase dos tirantes TA.046, TA.047 e TA.048 |  |  | 35.6 | 46.9 | 55 | 25
RT.0126 | 2022-08-22 | Injeção da 1ª Fase dos Tirantes TA.049, TA.050 e TA.051 |  |  | 39.6 | 50.3 | 57 | 25
RT.0127 | 2022-08-23 | Injeção da Bainha dos Tirantes TC.049, TC.050 e TC.139; 1ª Fase dos tirantes TA.058, TA.055, TA.054 e TA.057 |  |  | 40.2 | 49.1 | 60.7 | 25
RT.0128 | 2022-08-23 | Injeção da 2ª Fase dos Tirantes TA.056, TA.053 e TA.052 |  |  | 45.4 | 52.8 | 63.4 | 25
RT.0129 | 2022-08-24 | Injeção da 2ª Fase dos Tirantes TA.054, TA.057, TA.051, TA.058, TA.055 e TA.050 |  |  | 49.9 | 55.7 | 69.2 | 25
RT.0130 | 2022-08-24 | Injeção da 2ª Fase dos Tirantes TA.049, TA.048, TA.047 e TA.046 |  |  | 37.1 | 45.6 | 54.9 | 25
RT.0131 | 2022-08-25 | Injeção da 1ª fase dos tirantes TC.139, TC.050 e TC.049 |  |  | 51.5 | 57.7 | 64.6 | 25
RT.0132 | 2022-08-26 | Injeção da bainha do tirante TA.029, 2ª fase dos tirantes TC.139, TC.049 TC.050 |  |  | 45.1 | 52 | 63.3 | 25
RT.0133 | 2022-08-27 | Injeção da Bainha dos Tirantes TA.030, TA.031, TA.032, TA.033, TA.034 e TA.035 |  |  | 49.3 | 58.4 | 70.6 | 25
RT.0134 | 2022-08-29 | Injeção da Bainha dos Tirantes TA.036, TA.037, TA.038 e TA.039 |  |  | 49.5 | 65.6 | 76.3 | 25
RT.0135 | 2022-08-29 | Injeção da 1ª Fase dos Tirantes TA.029, TA.030, TA.031, TA.032, TA.033 e TA.034 |  |  | 40.6 | 58.3 | 68.1 | 25
RT.0136 | 2022-08-30 | Injeção da Bainha dos Tirantes TA.040, TA.041 e TA.042; 1ª Fase dos tirantes TA.035, TA.036 e TA.037 |  |  | 43 | 53.8 | 66 | 25
RT.0137 | 2022-08-30 | Injeção da 1ª Fase dos Tirantes TA.038 e TA.039; 2ª Fase dos tirantes TA.032 e TA.033 |  |  | 42.4 | 53.2 | 65.8 | 25
RT.0138 | 2022-08-31 | Injeção da 1ª Fase dos Tirantes TA.040, TA.041 e TA.042; 2ª Fase dos tirantes TA.029, TA.030, TA.031 e TA.034 |  |  | 42.8 | 54.8 | 62.6 | 25
RT.0139 | 2022-08-31 | Injeção da 2ª Fase dos tirantes TA.035, TA.036, TA.037, TA.038 e TA.039 |  |  | 36.7 | 49.5 | 57.5 | 25
RT.0140 | 2022-09-01 | Injeção da 2ª Fase dos tirantes TA.040, TA.041 e TA.042 |  |  | 48.5 | 54.4 | 65.3 | 25
RT.0141 | 2022-09-05 | Injeção da Bainha dos Tirantes TC.126, TC.128, TC.130, TC.132, TC.134, TC.136 e TC.138 |  |  | 36.7 | 47.3 | 57.2 | 25
RT.0142 | 2022-09-06 | Injeção da bainha dos tirantes TC.127, TC.129, TC.131, TC.133, TC.135 e TC.137. |  |  | 32.7 | 41.2 | 52 | 25
RT.0143 | 2022-09-08 | Injeção da bainha dos tirantes TC.112, TC.114, TC.116, TC.118 e TC.120; 1ª Fase dos tirantes TC.126, TC.127, TC.128 e TC.129 |  |  | 37.9 | 41.9 | 50.9 | 25
RT.0144 | 2022-09-08 | Injeção da 1ª Fase dos tirantes TC.130, TC.131, TC.132, TC.133 e TC.134 |  |  | 37 | 42.8 | 53.5 | 25
RT.0145 | 2022-09-09 | Injeção da bainha dos tirantes TC.106, TC.108, TC.110, TC.113, TC.115, TC.117, TC.119 E TC.121; 1ª Fase dos tirantes TC.120, TC.135 e TC.136 |  |  | 33.8 | 41.1 | 49.1 | 25
RT.0146 | 2022-09-09 | Injeção da 1ª Fase dos tirantes TC.137 e TC.138; 2ª Fase dos tirantes TC.131, TC.132, TC.133 e TC.134 |  |  | 36.4 | 44.5 | 54 | 25
RT.0147 | 2022-09-10 | Injeção da 1ª fase do tirante TC.121; 2ª fase dos tirantes TC.120, TC.126, TC.127, TC.128, TC.129, TC.130, TC.135, TC.136, TC.137 e TC.138. |  |  | 34.7 | 43.9 | 56.5 | 25
RT.0148 | 2022-09-12 | Injeção das bainhas dos tirantes TC.107, TC.109, TC.111, TC.123 e TC.125; 1ª fase dos tirantes TC.114, TC.115, TC.116, TC.117, TC.118 e TC.119. |  |  | 31.9 | 42.6 | 52.9 | 25
RT.0149 | 2022-09-13 | Injeção das bainha dos tirantes TC.122 e TC.124; 1ª fase dos tirantes TC.106, TC.107, TC.108, TC.109 e TC.110. |  |  | 36.3 | 46.3 | 55.5 | 25
RT.0150 | 2022-09-13 | Injeção da 1ª fase dos tirantes TC.111, TC.112, TC.113, TC.123 e TC.125 |  |  | 38.1 | 47.9 | 56.9 | 25
RT.0151 | 2022-09-14 | Injeção da 1ª fase dos tirantes TC.122 e TC.124; 2ª fase dos tirantes TC.111, TC.112, TC.113, TC.114, TC.115, TC.116, TC.117, TC.118, TC.119, TC.121, TC.123 e TC.125. |  |  | 40.9 | 53.8 | 64.3 | 25
RT.0152 | 2022-09-15 | Injeção das bainhas dos tirantes TC.053, TC.055, TC.057, TC.059, TC.061, TC.063 e TC.065; 2ª fase dos tirantes TC.106, TC.107, TC.108, TC.109, TC.110, TC.122 e TC.124. |  |  | 35.5 | 39.7 | 51.5 | 25
RT.0156 | 2022-09-16 | Injeção das bainhas dos tirantes TC.064, TC.062, TC.060, TC.058, TC.056 e TC.054 |  |  | 28.7 | 40.3 | 49.8 | 25
RT.0157 | 2022-09-17 | Injeção da 1ª fase dos tirantes TC.053, TC.054, TC.055, TC.056, TC.057 e TC.058 |  |  | 26.7 | 38.1 | 47 | 25
RT.0158 | 2022-09-19 | Injeção das bainhas dos tirantes TC.079, TC.081, TC.083 e TC.085; 1ª fase dos tirantes TC.059, TC.060, TC.061 e TC.062 |  |  | 27.7 | 34.3 | 44.9 | 25
RT.0163 | 2022-09-19 | Injeção da 1ª fase dos tirantes TC.063, TC.064 e TC.065; 2ª fase dos tirantes TC.053 e TC.054 |  |  | 30 | 41 | 52.3 | 25
RT.0164 | 2022-09-20 | Injeção das bainhas dos tirantes TC.076, TC.078, TC.080, TC.082 e TC.084; 2ª fase dos tirantes TC.055, TC.056, TC.057, TC.058 e TC.059 |  |  | 25 | 32.4 | 41.7 | 25
RT.0165 | 2022-09-21 | Injeção das bainhas dos tirantes TC.067, TC.069, TC.071, TC.073, TC.075 e TC.077; 1ª fase dos tirantes TC.082, TC.083, TC.084 e TC.085 |  |  | 28.9 | 37.1 | 44.1 | 25
RT.0166 | 2022-09-21 | Injeção da 2ª fase dos tirantes TC.060, TC.061, TC.062, TC.063, TC.064 e TC.065 |  |  | 35.3 | 43.2 | 53.9 | 25
RT.0167 | 2022-09-22 | Injeção das bainhas dos tirantes TC.017, TC.019, TC.021, TC.066, TC.068, TC.070, TC.072 e TC.074 |  |  | 40 | 46.3 | 60 | 25
RT.0168 | 2022-09-22 | Injeção da 1ª fase dos tirantes TC.075, TC.076, TC.077, TC.078, TC.079, TC.080 e TC.081 |  |  | 36 | 41 | 53.5 | 25
RT.0169 | 2022-09-23 | Injeção das bainhas dos tirantes TC.016, TC.018, TC.020 e TC.022; 1ª fase dos tirantes TC.066, TC.067 e TC.068 |  |  | 28.2 | 38.7 | 46.6 | 25
RT.0170 | 2022-09-23 | Injeção da 1ª fase dos tirantes TC.069, TC.070, TC.071, TC.072, TC.073 e TC.074 |  |  | 33.8 | 45.8 | 59.3 | 25
RT.0171 | 2022-09-24 | Injeção da 2ª fase dos tirantes TC.066, TC.067, TC.068, TC.069, TC.070, TC.071, TC.072, TC.073, TC.074, TC075, TC.076, TC.077 e TC.078 |  |  | 28.2 | 39.2 | 47.6 | 25
RT.0172 | 2022-09-26 | Injeção da 1ª fase do tirante TC.016; 2ª fase dos tirantes TC.079, TC.080, TC.081, TC.082, TC.083, TC.084 e TC.085 |  |  | 39.1 | 50.2 | 62.4 | 25
RT.0173 | 2022-09-27 | Injeção da 1ª fase dos tirantes TC.017, TC.018, TC.019, TC.020, TC.021 e TC.022 |  |  | 41.2 | 50 | 66 | 25
RT.0174 | 2022-09-28 | Injeção da 2ª fase dos tirantes TC.016, TC.017, TC.018, TC.019, TC.020, TC.021 e TC.022 |  |  | 33 | 40.5 | 50.7 | 25
RT.0175 | 2022-10-08 | Injeção da bainha do tirante TD.143 |  |  | 31.8 | 39.3 | 50.6 | 25
RT.0176 | 2022-10-10 | Injeção das bainhas dos tirantes TD.141, TD.139, e TD.137 |  |  | 35.3 | 45.7 | 55.1 | 25
RT.0177 | 2022-10-11 | Injeção das bainhas dos tirantes TD.132, TD.134, TD.136, TD.138 e TD.140 |  |  | 40.5 | 47.3 | 59.5 | 25
RT.0178 | 2022-10-13 | Injeção das bainhas dos tirantes TD.129, TD.131, TD.133, TD.135, TD.142, TD.121, TD.123, TD.125 e TD.127; 1ª Fase dos tirantes TD.138 e TD.139 |  |  | 32.2 | 40.8 | 45.7 | 25
RT.0179 | 2022-10-14 | Injeção das bainhas dos tirantes TD.119 e TD.121; 1ª fase dos tirantes TD.136, TD.135, TD.134 e TD.132 |  |  | 31.7 | 39.9 | 49.5 | 25
RT.0180 | 2022-10-15 | Injeção das bainhas dos tirantes TD.115, TD.113, TD.130, TD.128 e TD.126; 1ª fase dos tirantes TD.133, TD.137, TD.141, TD.142 e TD.143 |  |  | 35.6 | 42.9 | 50.4 | 25
RT.0181 | 2022-10-15 | Injeção das bainhas dos tirantes TD.122, TD.124 e TD.126 |  |  | 28.3 | 34.6 | 43.2 | 25
RT.0182 | 2022-10-17 | Injeção das bainhas dos tirantes TD.112, TD.114, TD.116, TD.118 e TD.120; 2ª fase dos tirantes TD.132 e TD.133 |  |  | 28.4 | 35.6 | 44 | 25
RT.0183 | 2022-10-18 | Injeção das bainhas dos tirantes TD.053, TD.055, TD.057 e TD.059; 1ª fase dos tirantes TD.112, TD.113, TD.129, TD.130 e TD.131 |  |  | 41.3 | 47.7 | 58.1 | 25
RT.0184 | 2022-10-18 | Injeção da 2ª fase dos tirantes TD.132; TD.133, TD.134, TD.135, TD.136, TD.137, TD.138, TD.139, TD.140, TD.141, TD.142 e TD.143 |  |  | 46.7 | 55.9 | 68.2 | 25
RT.0185 | 2022-10-19 | Injeção das bainhas dos tirantes TD.054, TD.056, TD.058 e TD.060; 1ª fase dos tirantes TD.122; TD.123, TD.124, TD.125, TD.126, TD.127 e TD.128 |  |  | 61.1 | 62.1 | 76.5 | 25
RT.0186 | 2022-10-19 | Injeção da 1ª fase dos tirantes TD.114, TD.115 e TD.116; 2ª fase dos tirantes TD.112, TD.113, TD.129, TD.130 e TD.131 |  |  | 56.3 | 57.1 | 71.3 | 25
RT.0187 | 2022-10-20 | Injeção das bainhas dos tirantes TD.061, TD.063, TD.065 e TD.066; 1ª fase dos tirantes TD.117, TD.118; TD.119, TD.120 e TD.121; 2ª fase dos tirantes TD.114, TD.115 e TD.116 |  |  | 59.7 | 62.4 | 80.4 | 25
RT.0188 | 2022-10-20 | Injeção da 2ª fase dos tirantes TD.122, TD.123, TD.124, TD.125, TD.126, TD.127 e TD.128 |  |  | 54.5 | 57.1 | 74.1 | 25
RT.0189 | 2022-10-21 | Injeção das bainhas dos tirantes TD.062, TD.064, TD.067 e TD.069; 1ª fase dos tirantes TD.053, TD.054, TD.055 e TD.056; 2ª fase dos tirantes TD.117, TD.118, TD.119, TD.120 e TD.121 |  |  | 44.3 | 51.6 | 63.3 | 25
RT.0190 | 2022-10-22 | Injeção das bainhas dos tirantes TD.231 e TD.233; 1ª fase dos tirantes TD.057; TD.058 e TD.059 |  |  | 28.4 | 33.9 | 41.1 | 25
RT.0191 | 2022-10-24 | Injeção das bainhas dos tirantes TD.236, TD.238 e TD.240; 1ª fase dos tirantes TD.060, TD.064, TD.065 e TD.066 |  |  | 30.4 | 34.7 | 42.4 | 25
RT.0192 | 2022-10-24 | Injeção da 2ª fase dos tirantes TD.053, TD.054, TD.055, TD.056, TD.057, TD.058 e TD.059 |  |  | 34.1 | 40.2 | 47.3 | 25
RT.0193 | 2022-10-25 | Injeção das bainhas dos tirantes TD.232, TD.234, TD.235, TD.237 e TD.239; 1ª fase do tirante TD.067; 2ª fase dos tirantes TD.060, TD.064, TD.065, TD.066, TD.118 e TD.120 |  |  | 29.7 | 31.8 | 40.7 | 25
RT.0194 | 2022-10-26 | Injeção das bainhas dos tirantes TD.068, TD.070 e TD.072; 1ª fase dos tirantes TD.234 e TD.235 |  |  | 34.1 | 40.9 | 44.9 | 25
RT.0195 | 2022-10-26 | Injeção da 1ª fase dos tirantes TD.236, TD.237, TD.238, TD.239 e TD.240; 2ª fase do tirante TD.067 |  |  | 30.74 | 39 | 47.1 | 25
RT.0196 | 2022-10-27 | Injeção das bainhas dos tirantes TD.071; 1ª fase dos tirantes TD.061, TD.062, TD.063, TD.231, TD.232 e TD.233 |  |  | 46.2 | 52.7 | 60.3 | 25
RT.0197 | 2022-10-28 | Injeção das bainhas dos tirantes TD.073, TD.075 e TD.077; 2ª fase dos tirantes TD.061, TD.062, TD.063, TD.231, TD.232, TD.233, TD.234, TD.235. TD.236, TD.237, TD.238, TD.239 e TD.240. |  |  | 42.1 | 43.2 | 56.1 | 25
RT.0198 | 2022-10-29 | Injeção da 1ª fase dos tirantes TD.068, TD.069, TD.070 e TD.071 |  |  | 39.5 | 44.4 | 53.1 | 25
RT.0199 | 2022-10-31 | Injeção das bainhas dos tirantes TD.074, TD.076 e TD.078; 1ª fase do tirante TD.072; 2ª fase dos tirantes TD.068, TD.069, TD.070 e TD.071 |  |  | 32.7 | 40.1 | 52.9 | 25
RT.0200 | 2022-11-01 | Injeção das bainhas dos tirantes TD.079, TD.081, TD.083, TD.085 e TD.087; 1ª fase dos tirantes TD.073, TD.074, TD.075, TD.076 e TD.077; 2ª fase do tirante TD.072 |  |  | 24.2 | 33.9 | 43.6 | 25
RT.0201 | 2022-11-03 | Injeção das bainhas dos tirantes TD.080, TD.082, TD.084 e TD.086; 2ª fase dos tirantes TD.073, TD.074, TD.075, TD.076 e TD.077 |  |  | 32.7 | 39.9 | 49 | 25
RT.0202 | 2022-11-04 | Injeção das bainhas dos tirantes TD.088, TD.090 e TD.092; 1ª fase dos tirantes TD.078, TD.079, TD.080, TD.081 e TD.082 |  |  | 33.2 | 43.6 | 49.5 | 25
RT.0203 | 2022-11-05 | Injeção das bainhas dos tirantes TD.089, TD.091, TD.093 e TD.095; 1ª fase dos tirantes TD.083, TD.084 e TD.085; 2ª fase dos tirantes TD.078, TD.079, TD.080, TD.081 e TD.082 |  |  | 36.3 | 50.5 | 55.6 | 25
RT.0204 | 2022-11-07 | Injeção das bainhas dos tirantes TD.094, TD.096, TD.098, TD.109 e TD.111; 1ª fase dos tirantes TD.086, TD.087, TD.088, TD.089 e TD.090 |  |  | 36.9 | 48.3 | 55.7 | 25
RT.0205 | 2022-11-07 | Injeção da 2ª fase dos tirantes TD.083, TD.084 e TD.085 |  |  | 36.9 | 47 | 51.8 | 25
RT.0206 | 2022-11-08 | Injeção das bainhas dos tirantes TD.097, TD.102, TD.104, TD.106, TD.108 e TD.110; 1ª fase dos tirantes TD.091, TD.092, TD.093, TD.094 e TD.095 |  |  | 48.1 | 57.6 | 63.6 | 25
RT.0207 | 2022-11-08 | Injeção da 2ª fase dos tirantes TD.086, TD.087, TD.088, TD.089 e TD.090 |  |  | 44.6 | 53.8 | 62.1 | 25
RT.0208 | 2022-11-09 | Injeção das bainhas dos tirantes TD.099, TD.100, TD.101, TD.103, TD.105 e TD.107; 1ª fase dos tirantes TD.096 e TD.097 |  |  | 51 | 55 | 62.9 | 25
RT.0209 | 2022-11-09 | Injeção da 2ª fase dos tirantes TD.091, TD.092, TD.093, TD.094 e TD.095 |  |  | 45.6 | 51.5 | 61.1 | 25
RT.0212 | 2022-11-10 | Injeção das bainhas dos tirantes TD.225, TD.227, TD.229, TD.241, TD.244 e TD.246; 2ª fase dos tirantes TD.096 e TD.097 |  |  | 42.7 | 45.7 | 49.9 | 25
RT.0214 | 2022-11-10 | Injeção da 1ª fase dos tirantes TD.098, TD.107, TD.108, TD.109, TD.110 e TD.111 |  |  | 46.8 | 50.8 | 57.7 | 25
RT.0215 | 2022-11-11 | Injeção das bainhas dos tirantes TD.226, TD.230 e TD.245; 1ª fase do tirante TD.105; 2ª fase dos tirantes TD.107, TD.108, TD.109, TD.110 e TD.111 |  |  | 48 | 50.6 | 59.8 | 25
RT.0217 | 2022-11-12 | Injeção da bainha do tirante TD.228; 1ª fase dos tirantes TD.099, TD.100, TD.102, TD.103, TD.104 e TD.106 |  |  | 39.6 | 41.9 | 51.1 | 25
RT.0225 | 2022-11-18 | Injeção das bainhas dos tirantes TE.085 e TE.087; 1ª fase do tirante TD.144 |  |  | 28.8 | 39 | 49.5 | 25
RT.0226 | 2022-11-19 | Injeção das bainhas dos tirantes TE.078, TE.080, TE.082, TE.084 e TE.086; 2ª fase do tirante TD.144 |  |  | 36.6 | 40.4 | 52.8 | 25
RT.0227 | 2022-11-21 | Injeção da 1ª fase dos tirantes TE.087, TE.086, TE.085, TE.084, TE.082 e TE.078 |  |  | 31.4 | 35.5 | 43.8 | 25
RT.0228 | 2022-11-21 | Injeção das bainhas dos tirantes TE.075, TE.077, TE.079, TE.081 e TE.083; 1ª fase do tirante TE.080 |  |  | 28.6 | 34.7 | 44 | 25
RT.0229 | 2022-11-22 | Injeção das bainhas dos tirantes TE.071, TE.072, TE.074, TE.076, TE.110 e TE.111; 2ª fase dos tirantes TE.085, TE.086 e TE.087 |  |  | 47.4 | 54.5 | 66.1 | 25
RT.0232 | 2022-11-23 | Injeção da 1ª fase dos tirantes TE.071, TE.072, TE.074, TE.076, TE.110 e TE.111; 2ª fase do tirante TE.077. |  |  | 35.8 | 46.1 | 58.8 | 25
RT.0233 | 2022-11-24 | Injeção das bainhas dos tirantes TE.121, TE.122, TE.123 e TE.124; 1ª fase do tirante TE.112, TE.113, TE.114, TE.115, TE.116, TE.117, TE.118, TE.119 e TE.120, 2ª fase dos tirantes TE.071, TE.072, TE.074, TE.075, TE.076 e TE.078 |  |  | 56.6 |  | 72.2 | 25
RT.0234 | 2022-11-24 | Injeção da 2ª fase dos tirantes TE.079, TE.080, TE.081, TE.082, TE.083, TE.084, TE.110 e TE.111 |  |  | 50.3 | 51.2 | 67.5 | 25
RT.0235 | 2022-11-25 | Injeção das bainhas dos tirantes TE.125, TE.126, TE.127, TE.128, TE.129, TE.130, TE.131, TE.132, TE.133, TE.134, TE.135 e TE.136; 1ª fase dos tirantes TE.121, TE.122, TE.123 e TE.124 |  |  | 43.4 | 48.7 | 67 | 25
RT.0236 | 2022-11-25 | Injeção da 2ª fase dos tirantes TE.112, TE.113, TE.114, TE.115, TE.116, TE.118, TE.119 e TE.120 |  |  | 41.5 | 52.1 | 66.7 | 25
RT.0237 | 2022-11-26 | Injeção da 1ª fase dos tirantes TE.125, TE.126, TE.127, TE.128, TE.129, TE.130, TE.131, TE.132, TE.133, TE.134, TE.135 e TE.136 |  |  | 38.4 | 46.9 | 59.6 | 25
RT.0238 | 2022-11-26 | Injeção da 2ª fase dos tirantes TE.117, TE.121, TE.122, TE.123, TE.130, TE.131 e TE.135 |  |  | 41.9 | 49.2 | 62.5 | 25
RT.0239 | 2022-11-28 | Injeção da 2ª fase dos tirantes TE.124, TE.126, TE.127, TE.128 e TE.129 |  |  | 38.4 | 47.8 | 58.7 | 25
RT.0240 | 2022-11-28 | Injeção da 2ª fase dos tirantes TE.132, TE.133, TE.134 e TE.136 |  |  | 42.6 | 54 | 67.4 | 25
RT.0241 | 2022-11-29 | Injeção das bainhas dos tirantes TE.066, TE.067, TE.068, TE.069 e TE.070; 1ª fase do tirante TE.073 |  |  | 39.5 | 48.2 | 57.9 | 25
RT.0242 | 2022-11-30 | Injeção da 1ª fase dos tirantes TE.069 e TE.070; 2ª fase do tirante TE.073 |  |  | 38.9 | 45.9 | 59.6 | 25
RT.0243 | 2022-12-01 | Injeção da 2ª fase dos tirantes TE.066, TE.067 e TE.068 |  |  | 42 | 43.8 | 58.5 | 25
RT.0245 | 2022-12-06 | Injeção das bainhas dos tirantes TE.058, TE.059, TE.060, TE.061, TE.062 e TE.063 |  |  | 37.4 | 49.8 | 59.1 | 25
RT.0246 | 2022-12-07 | Injeção das bainhas dos tirantes TE.053 e TE.055 |  |  | 38.6 | 47.5 | 60.7 | 25
RT.0247 | 2022-12-07 | Injeção das bainhas dos tirantes TE.056 e TE.057 |  |  | 36.7 | 44.9 | 56.7 | 25
RT.0248 | 2022-12-08 | Injeção das bainhas dos tirantes TE.054, TE.064 e TE.065; 1ª fase dos tirantes TE.055, TE.056 e TE.057 |  |  | 57.2 | 63.3 | 76.2 | 25
RT.0249 | 2022-12-09 | Injeção da 1ª fase dos tirantes TE.053, TE.054, TE.058, TE.059, TE.060, TE.061, TE.062, TE.063, TE.064 e TE.065 |  |  | 48.8 | 56.6 | 69.3 | 25
RT.0250 | 2022-12-10 | Injeção da 2ª fase dos tirantes TE.053, TE.054, TE.055, TE.056, TE.057, TE.058, TE.059, TE.060, TE.061, TE.062, TE.063, TE.064 e TE.065 |  |  | 37.2 | 44.1 | 52.8 | 25
RT.0251 | 2022-12-19 | Injeção das bainhas dos tirantes TE.139, TE.142, TE.143 e TE.144 |  |  | 37.5 | 48.1 | 56.8 | 25
RT.0253 | 2022-12-20 | Injeção das bainhas dos tirantes TE.138 e TE.137; 1ª fase dos tirantes TE.143 e TE.144 |  |  |  | 36.3 | 44.3 | 25
RT.0258 | 2022-12-21 | Injeção da bainha do tirante TE.141; 1ª fase dos tirantes TE.137, TE.138 e TE.139; 2ª fase dos tirantes TE.143 e TE.144 |  |  |  | 47.7 |  | 25
RT.0261 | 2022-12-22 | Injeção da 1ª fase dos tirantes TE.142, TE.141 e TE.140; 2ª fase dos tirantes TE.139, TE.138 e TE.137 |  |  | 40.3 | 45.3 | 53.5 | 25
RT.0270 | 2022-12-29 | Injeção da Bainha do tirante TD.046 |  |  | 21.5 | 25.2 | 33.4 | 25
RT.0274 | 2023-01-03 | Injeção da Bainha do tirante TD.047 |  |  | 40.7 | 49.5 | 58.5 | 25
RT.0280 | 2023-01-06 | Injeção da 1ª fase dos tirantes TD.046 e TD.047 |  |  | 31.7 | 41.1 |  | 25
RT.0284 | 2023-01-09 | Injeção das bainhas dos tirantes TD.040, TD.041, TD.042, TD.043, TD.044 e TD.045 |  |  | 37.4 |  |  | 25
RT.0286 | 2023-01-10 | Injeção das bainhas dos tirantes TD.048, TD.049 e TD.050; 1ª fase dos tirantes TD.040, TD.041, TD.042 e TD.043 |  |  | 43.8 | 48.5 | 63.2 | 25
RT.0288 | 2023-01-11 | Injeção da 1ª fase dos tirantes TD.044, TD.045, TD.048, TD.049 e TD.050; 2ª fase dos tirantes TD.040, TD.041, TD.042, TD.043, TD.047 e TD.046 |  |  | 39.8 | 40.9 | 50.3 | 25
RT.0290 | 2023-01-12 | Injeção da 2ª fase dos tirantes TD.044, TD.045, TD.048, TD.049 e TD.050 |  |  | 34.9 | 44.6 | 62.8 | 25
RT.0293 | 2023-01-24 | Injeção das bainhas dos tirantes TD.166, TD.167, TD.168 e TD.169 |  |  | 27.9 | 34.8 | 47.7 | 25
RT.0294 | 2023-01-25 | Injeção das bainhas dos tirantes TD.161, TD.162, TD.163, TD.164 e TD.165; 1ª fase dos tirantes TD.167, TD.168 e TD.169 |  |  |  | 41.5 | 65 | 25
RT.0295 | 2023-01-26 | Injeção das bainhas dos tirantes TD.160; 1ª fase dos tirantes TD.162, TD.163, TD.164, TD.165 e TD.166; 2ª fase dos tirantes TD.167, TD.168 e TD.169 |  |  | 35.7 | 40 | 56.5 | 25
RT.0296 | 2023-01-27 | Injeção das Bainhas dos Tirantes TE.042, TE.043 e TE.044 ; 1ª Fase dos Tirantes TD.160 e TD.161; 2ª Fase TD.162, TD.163, TD.164 , TD.165 e TD.166 |  |  | 33.8 | 39.2 | 49 | 25
RT.0297 | 2023-01-28 | Injeção das Bainhas dos TirantesTE.045, TE.046 , TE.047, TE.048, TE.049 e TE.050; 2ª Fase Tirantes TD.160 e TD.161 |  |  | 39.3 | 40.6 | 53.2 | 25
RT.0298 | 2023-01-30 | Injeção da 1ª Fase dos tirantes TE.042, TE.043 , TE.044, TE.045, TE.046, TE.047, TE.048,TE.049 e TE.050 |  |  | 32.8 | 37.6 | 48.4 | 25
RT.0299 | 2023-01-31 | Injeção da 2ª Fase dos tirantes TE.042, TE.043 , TE.044, TE.045, TE.046, TE.047, TE.048,TE.049 e TE.050 |  |  | 32.6 | 39.1 | 53.5 | 25
RT.0300 | 2023-02-01 | Injeção das Bainhas dos tirantes TD.145, TD.037 , TD.038 e TD.039 |  |  | 21.3 | 25.8 | 38.1 | 25
RT.0301 | 2023-02-02 | njeção das Bainhas dos tirantes TD.146, TD.147, TD.148 e TD.149; 1ª Fase dos Tirantes TD.037, TD.038 e TD.039 |  |  | 28.6 | 41.6 | 51.4 | 25
RT.0302 | 2023-02-03 | Injeção das Bainhas dos tirantes TD.150, TD.151, TD.152 ,TD.153, TD.154 e TD.155; 2ª Fase dos Tirantes TD.037, TD.038 e TD.039. |  |  | 30.4 | 38 | 49.2 | 25
RT.0303 | 2023-02-04 | Injeção das Bainhas dos tirantes TD.156, TD.157, TD.158 e TD.159; 1ª Fase dos Tirantes TD.145, TD.146, TD.147, TD.148, TD.149, TD.150 e TD.151 |  |  | 35.3 | 44.5 | 49.5 | 25
RT.0304 | 2023-02-06 | Injeção das Bainhas dos tirantes TE.106, TE.107, TD.108 e TD.109 1ª Fase dos Tirantes TD.152, TD.153, TD.154,TD.155, TD.156, TD.157 , TD.158 e TD.159; 2ª Fase dos Tirantes TD.145, TD.146, TD.147,TD.148, TD.149, TD.150 e TD.151 |  |  | 36 | 44.2 | 54.8 | 25
RT.0305 | 2023-02-07 | Injeção da 2ª Fase dos Tirantes TD.152, TD.153, TD.154,TD.155, TD.156, TD.157 , TD.158 e TD.159 |  |  | 22.8 | 31.4 | 37.4 | 25
RT.0306 | 2023-02-08 | Injeção da Bainha do Tirante TE.246 |  |  | 29.8 | 40 | 41.3 | 25
RT.0307 | 2023-02-13 | Injeção da Bainha do Tirante TE.245 |  |  | 38.4 |  | 50.4 | 25
RT.0308 | 2023-02-14 | Injeção da Bainha do Tirante TE.098; 1ª Fase dos tirantes TE.245 e TE.246; 2ª Fase dos tirantes TE.107, TE.108 e TE.109 |  |  | 38.6 | 49.8 | 50.4 | 25
RT.0309 | 2023-02-15 | Injeção da 1ª Fase dos Tirantes TE.098 e TE.106; 2ª Fase dos tirantes TE.245 e TE.246 |  |  |  | 51.7 | 54.1 | 25
RT.0310 | 2023-02-16 | Injeção das Bainhas dos Tirantes TE.093, TE.094, TE.095, TE.096 e TE.097; 2ª Fase dos tirantes TE.098 e TE.106 |  |  |  | 45.2 | 48.6 | 25
RT.0311 | 2023-02-17 | Injeção das Bainhas dos Tirantes TE.088, TE.089, TE.090, TE.091 e TE.092; 1ª Fase dos tirantes TE.095, TE.096 e TE.097 |  |  |  | 41 | 50.7 | 25
RT.0312 | 2023-02-18 | Injeção das Bainhas dos Tirantes TE.225, TE.226, TE.227, TE.228 e TE.229 |  |  | 54.9 |  | 59.4 | 25
RT.0313 | 2023-02-20 | Injeção das Bainhas dos Tirantes TE.099, TE.100, TE.156 e TE.230; 1ª Fase dos tirantes TE.088, TE.089, TE.090, TE.091. TE.092, TE.093, TE.094, TE.225, TE.226, TE.227, TE.228 e TE.229; 2ª Fase dos tirantes TE.095, TE.096 e TE.097 |  |  | 47.6 |  | 58.3 | 25
RT.0314 | 2023-02-21 | Injeção das Bainhas dos Tirantes TE.101, TE.102, TE.103, TE.104, TE.105, TE.155, TE.157, TE.158 e TE159; 1º Fase do tirante TE.230; Complemento das bainhas dos tirantes TE.099 e TE.100 |  |  | 50.3 | 56.2 | 69.8 | 25
RT.0315 | 2023-02-21 | Injeção da 2ª Fase dos Tirantes TE.088, TE.089, TE.090, TE.091, TE.092, TE.093, TE.094, TE.225, TE.226, TE.227, TE.228 e TE.229 |  |  | 28.2 | 34.5 | 43.6 | 25
RT.0316 | 2023-02-22 | Injeção das Bainhas dos Tirantes TE.241, TE.242, TE.243 e TE.244; 1ª Fase dos Tirantes TE.157, TE.158, TE.159, TE.100, TE.101, TE.102, TE.103, TE.104, TE.105 e TE.099; 2ª Fase do tirante TE.230 |  |  | 43 | 50.8 | 69.3 | 25
RT.0317 | 2023-02-23 | Injeção das Bainhas dos Tirantes TE.040, TE.041, TE.153 e TE.154; 1ª Fase dos tirantes TE.155, TE.156, TE.241, TE.242, TE.243 e TE.244; 2ª Fase dos tirantes TE.099, TE.100, TE.101, TE.102, TE.103, TE.104, TE.105, TE.157, TE.158 e TE.159 |  |  | 49 | 51.8 | 65.3 | 25
RT.0318 | 2023-02-24 | Injeção da Bainha do Tirante TE.148; 1ª Fase dos tirantes TE.040, TE.041, TE.153 e TE.154; 2ª Fase dos tirantes TE.155, TE.156, TE.241, TE.242, TE.243 e TE.244 |  |  | 34.7 | 36.4 | 46.1 | 25
RT.0319 | 2023-02-25 | Injeção das Bainhas dos Tirantes TE.147, TE.149, TE.150, TE.151 e TE.152; 2ª Fase dos tirantes TE.040, TE.041, TE.153 e TE.154 |  |  | 36.3 | 40 | 52.2 | 25
RT.0320 | 2023-02-27 | Injeção das Bainhas dos Tirantes TE.145, TE.146 e TE.160; 1ª Fase dos tirantes TE.148, TE.147, TE.149, TE.150, TE.151 e TE.152 |  |  | 42.1 | 50 | 60.7 | 25
RT.0321 | 2023-02-28 | Injeção das Bainhas dos Tirantes TE.161, TE.162 e TE.163 |  |  | 37.3 | 44.4 | 60.9 | 25
RT.0322 | 2023-03-01 | Injeção das Bainhas dos Tirantes TE.164 e TE.167; 1ª Fase dos tirantes TE.145 e TE.146; 2ª Fase dos tirantes TE.148, TE.147, TE.149, TE.150, TE.151 e TE.152 |  |  | 41.1 | 50.4 | 62.7 | 25 | 0.03496503
RT.0324 | 2023-03-02 | Injeção das Bainhas dos Tirantes TE.165 e TE.166; 2ª Fase dos tirantes TE.145 e TE.146 |  |  | 45.1 | 49.9 | 60.1 | 25
RT.0325 | 2023-03-03 | Injeção das Bainhas dos Tirantes TD.170, TD.171, TD.172, TD.173, TD.174 e TD.175; 1ª Fase dos tirantes TE.160, TE.161, TE.162, TE.163, TE.164, TE.165, TE.166 e TE.167 |  |  | 48.9 | 59.2 | 70.3 | 25
RT.0326 | 2023-03-04 | Injeção da 1ª Fase dos tirantes TD.170, TD.171, TD.172, TD.173, TD.174 e TD.175; 2ª Fase dos tirantes TE.160, TE.161, TE.162, TE.163, TE.164, TE.165, TE.166 e TE.167 |  |  | 42.3 | 45.4 | 58.1 | 25
RT.0327 | 2023-03-06 | Injeção das Bainhas dos Tirantes TE.168 e TE.169; 2ª Fase dos tirantes TD.170, TD.171, TD.172, TD.173, TD.174 e TD.175 |  |  | 44.3 | 48.6 | 57.9 | 25
RT.0328 | 2023-03-07 | Injeção das Bainhas dos Tirantes TD.033, TD.034, TD.035 e TD.036; 1ª Fase dos tirantes TE.168 e TE.169 |  |  | 37.6 | 42.9 | 49.2 | 25
RT.0331 | 2023-03-08 | Injeção das Bainhas dos Tirantes TD.031 e TD.032; 1ª Fase dos tirantes TD.033, TD.034, TD.035 e TD.036; 2ª Fase dos tirantes TE.168 e TE.169 |  |  | 45.1 | 49.5 | 60.6 | 25
RT.0332 | 2023-03-09 | Injeção das Bainhas dos Tirantes TC.011, TC.012, TC.013, TC.014 e TC.015; 1ª Fase dos tirantes TD.031 e TD.032; 2ª Fase dos tirantes TD.033, TD.034, TD.035 e TD.036 |  |  | 50.8 | 52.6 | 62 | 25
RT.0333 | 2023-03-10 | Injeção das Bainhas dos Tirantes TE.236, TE.237, TE.238, TE.239 e TE.240; 1ª Fase do tirante TC.011, TC.012, TC.013, TC.014 e TC.015; 2ª Fase dos tirantes TD.031 e TD.032 |  |  | 36.9 | 40.7 | 49 | 25
RT.0334 | 2023-03-11 | Injeção das Bainhas dos Tirantes TE.235, TE.234, TE.233, TE.232 e TE.231 |  |  | 42.5 | 49.4 | 61.8 | 25
RT.0335 | 2023-03-13 | Injeção das Bainhas dos Tirantes TB.025, TB.024, TB.023, TB.022 e TB.021; 1ª Fase dos tirantes TE.231, TE.232, TE.233, TE.234, TE.235, TE.236, TE.237, TE.238, TE.239 e TE.240 |  |  | 39 | 48.4 | 57.2 | 25
RT.0336 | 2023-03-14 | Injeção da 1ª Fase Tirantes TB.025, TB.024, TB.023, TB.022 e TB.021 |  |  | 35.5 | 43.1 | 49 | 25
RT.0337 | 2023-03-14 | Injeção da 2º Fase dos Tirantes TE.231, TE.232, TE.233, TE.234, TE.235, TE.236, TE.237, TE.238, TE.239 e TE.240 |  |  | 35.1 | 42.1 | 49.6 | 25
RT.0338 | 2023-03-15 | Injeção das Bainhas dos Tirantes TC.010, TC.009, TC.008, TC.007, TC.006, TC.005, TC.004, TC.003, TC.002 e TC.001 |  |  | 36.2 | 40 | 49.7 | 25
RT.0339 | 2023-03-15 | Injeção da 2ª Fase dos tirantes TC.011, TC.012, TC.013, TC.014, TC.015, TB.025, TB.024, TB.023, TB.022 e TB.021 |  |  | 27.7 | 32.2 | 40.7 | 25
RT.0340 | 2023-03-16 | Injeção das Bainhas dos Tirantes TC.180, TC.179, TC.178, TC.177, TC.176, TC.175, TD.178, TD.179 e TD.180 |  |  | 32.7 | 38.1 | 47.8 | 25
RT.0341 | 2023-03-17 | Injeção das Bainhas dos Tirantes TD.176, TD.177, TC.169, TC.170, TC.171, TC.172 e TC.173; 1ª Fase dos tirantes TC.180, TC.179, TC.178, TC.177, TC.176 e TC.175 |  |  | 36.2 | 43.1 | 51.9 | 25
RT.0343 | 2023-03-18 | Injeção da Bainha do Tirante TC.174 |  |  | 40.1 | 45 | 54.8 | 25
RT.0344 | 2023-03-18 | Injeção da 1ª Fase dos tirantes TC.003, TC.004, TC.005, TC.006, TC.007, TC.008, TC.009 e TC.010 |  |  | 39.3 | 44.8 | 54.6 | 25
RT.0345 | 2023-03-20 | Injeção das bainhas dos tirantes TD.026 e TD.025; 1ª Fase dos tirantes TC.001, TC.002, TC.174, TC.173, TC.172, TC.171, TC.170 e TC.169; 2ª Fase dos tirantes TC.003, TC.004 e TC.005 |  |  | 38.7 | 45.2 | 51 | 25
RT.0346 | 2023-03-20 | Injeção da 2ª Fase dos tirantes TC.006, TC.007, TC.008, TC.009, TC.010, TC.175, TC.176, TC.177, TC.178, TC.179 e TC.180 |  |  | 48.1 | 55.1 | 64.6 | 25
RT.0347 | 2023-03-21 | Injeção das bainhas dos tirantes TD.027, TD.028, TD.029 e TD.030; 1ª Fase dos tirantes TD.178, TD.179, TD.180, TD.176 e TD.177 |  |  | 34.4 | 37.7 | 44.2 | 25
RT.0348 | 2023-03-21 | Injeção 2ª Fase dos tirantes TC.001, TC.002, TC.174, TC.173, TC.172, TC.171, TC.170 e TC.169 |  |  | 43.3 | 46.6 | 57.7 | 25
RT.0349 | 2023-03-22 | Injeção da bainha do tirante TD.024; 1ª Fase dos tirantes TD.026, TD.025, TD.027, TD.028, TD.029 e TD.030; 2ª Fase dos tirantes TD.178, TD.179, TD.180, TD.176 e TD.177 |  |  | 35.2 | 44.3 | 49.5 | 25
RT.0352 | 2023-03-23 | Injeção da Bainha do Tirante TD.023; 1º Fase do Tirante TD.024; Injeção da 2º Fase dos Tirantes TD.026, TD.025, TD.027, TD.028, TD.029 e TD.030 |  |  | 42.2 | 44.8 | 55.8 | 25
RT.0353 | 2023-03-24 | Injeção da 1ª Fase dos tirantes TD.023; 2ª Fase dos tirantes TD.024 |  |  | 27.2 | 29.5 | 37.5 | 25
RT.0354 | 2023-03-25 | Injeção das bainhas dos tirantes TC.166, TC.167, TC.168, TC.184, TC.183, TC.182 e TC.181; 2ª Fase do tirante TD.023 |  |  | 35.2 | 38.8 | 50.3 | 25
RT.0355 | 2023-03-27 | Injeção da 1ª fase dos tirantes TC.166, TC.167, TC.168, TC.184, TC.183, TC.182 e TC.181 |  |  | 27 | 31.6 | 39 | 25
RT.0356 | 2023-03-28 | Injeção das bainhas dos tirantes TC.185, TC.186, TC.187, TC.188, TC.189 e TC.190; 2ª fase dos tirantes TC.166, TC.167, TC.168, TC.184, TC.183, TC.182 e TC.181 |  |  | 32.6 | 33.4 | 44.7 | 25
RT.0357 | 2023-03-29 | Injeção da 1ª fase dos tirantes TC.185, TC.186, TC.187, TC.188, TC.189 e TC.190 |  |  | 36.7 | 41.8 | 47.3 | 25
RT.0358 | 2023-03-30 | Injeção das bainhas dos tirantes TE.036, TE.037, TE.038, TE.039, TE.173, TE.172, TE.171 e TE.170; 2ª fase dos tirantes TC.185, TC.186, TC.187, TC.188, TC.189 e TC.190 |  |  | 37.3 | 42.2 | 49.1 | 25
RT.0359 | 2023-03-31 | Injeção das bainhas dos tirantes TE.034 e TE.035; 1ª fase dos tirantes TE.036, TE.037, TE.038, TE.039, TE.173, TE.172, TE.171 e TE.170; 3ª fase do tirante TC.181 |  |  | 41.4 | 44.8 | 56.9 | 25
RT.0365 | 2023-04-03 | Injeção da 1ª fase dos tirantes TE.034 e TE.035; 2ª fase dos tirantes TE.036, TE.037, TE.038, TE.039, TE.170, TE.171, TE.172 e TE.173 |  |  | 44.1 | 51.6 | 59 | 25
RT.0370 | 2023-04-04 | Injeção das bainhas dos tirantes TD.021 e TD.022; 2ª fase dos tirantes TE.034 e TE.035 |  |  | 50.7 | 54.7 | 64.9 | 25
RT.0371 | 2023-04-05 | Injeção das bainhas dos tirantes TD.018, TD.019 e TD.020; 1ª fase dos tirantes TD.021 e TD.022 |  |  | 41.8 | 43.4 | 53.8 | 25
RT.0372 | 2023-04-06 | Injeção da bainha do tirante TD.017; 1ª fase dos tirantes TD.018, TD.019 e TD.020; 2ª fase dos tirantes TD.021 e TD.022 |  |  | 39.8 | 43.9 | 53.9 | 25
RT.0373 | 2023-04-10 | Injeção da 1ª fase do tirante TD.017; 2ª fase dos tirantes TD.018, TD.019 e TD.020 |  |  | 36.9 | 44.7 | 52.3 | 25
RT.0374 | 2023-04-11 | Injeção da 2ª fase do tirante TD.017 |  |  | 39.3 | 46 | 53.5 | 25
RT.0375 | 2023-04-12 | Injeção da bainha do tirante TD.209 |  |  | 39.3 | 45.3 | 51.6 | 25
RT.0376 | 2023-04-13 | Injeção da bainha do tirante TD.211 |  |  | 55.2 | 57.9 | 69.1 | 25
RT.0377 | 2023-04-15 | Injeção das bainhas dos tirantes TD.210, TD.212 e TD.213 |  |  | 29.6 | 38.4 | 42.5 | 25
RT.0378 | 2023-04-18 | Injeção da bainhas dos tirantes TE.033, TD.214 e TD.215; 1ª fase dos tirantes TD.209, TD.210, TD.212 e TD.213 |  |  | 53 | 54.8 | 62.4 | 25
RT.0379 | 2023-04-19 | Injeção da 1ª fase dos tirantes TD.211, TD.214 e TD.215; Bainha dos tirantes TE.026, TE.027, TE.028, TE.029, TE.030 e TE.032 |  |  | 49.7 | 50.3 | 67 | 25
RT.0380 | 2023-04-19 | Injeção da 2ª fase dos tirantes TD.209, TD.210, TD.212 e TD.213 |  |  | 45.5 | 47.1 | 61.6 | 25
RT.0381 | 2023-04-20 | Injeção das bainhas dos tirantes TE.023, TE.024, TE.025, TE.031, TD.011, TD.013, TD.014, TD.015 e TD.016 |  |  | 37.4 | 43 | 51.7 | 25
RT.0382 | 2023-04-20 | Injeção da 1ª fase dos tirantes TE.026, TE.027, TE.028, TE.029, TE.030, TE.032 e TE.033; 2ª fase dos tirantes TD.211, TD.214 e TD.215 |  |  | 37.9 | 43.2 | 55.2 | 25
RT.0383 | 2023-04-21 | Injeção das bainhas dos tirantes TD.008, TD.009, TD.010 e TD.012; 1ª fase dos tirantes TE.023, TE.024, TE.025, TE.031, TD.016, TD.015, TD.014 e TD.013; 2ª fase dos tirantes TE.026, TE.027, TE.028, TE.029, TE.030, TE.032 e TE.033 |  |  | 33.8 | 41.8 | 51.7 | 25
RT.0384 | 2023-04-22 | Injeção das bainhas dos tirantes TD.006 e TD.007; 1ª fase dos tirantes TD.011 e TD.012; 2ª fase dos tirantes TE.023, TE.024, TE.025, TE.031, TD.016, TD.015, TD.014 e TD.013 |  |  | 42 | 55.7 | 65.4 | 25
RT.0385 | 2023-04-24 | Injeção das bainhas dos tirantes TD.001, TD.002, TD.003, TD.004 e TD.005 |  |  | 44.7 | 54.2 | 64.1 | 25
RT.0386 | 2023-04-25 | Injeção da 1ª fase dos tirantes TD.006, TD.007, TD.008, TD.009 e TD.010; 2ª fase dos tirantes TD.011 e TD.012 |  |  | 45.6 | 51.9 | 61.5 | 25
RT.0387 | 2023-04-25 | Injeção da 1ª fase dos tirantes TD.001, TD.002, TD.003, TD.004 e TD.005; Bainha do tirante TC.191 |  |  | 38 | 44.7 | 54 | 25
RT.0388 | 2023-04-26 | Injeção da 2ª fase dos tirantes TD.001, TD.002, TD.003, TD.004, TD.005, TD.006, TD.007, TD008, TD.009 e TD.010; Complemento da bainha do tirante TC.191 |  |  | 26.5 | 31.4 | 36.7 | 25
RT.0389 | 2023-04-27 | Injeção da 1ª fase do tirante TC.191 |  |  | 25.9 | 28.1 | 33.5 | 25
RT.0390 | 2023-04-27 | Injeção das bainhas dos tirantes TD.216, TD.217 e TD.218 |  |  | 28.4 | 33.5 | 38.8 | 25
RT.0391 | 2023-04-28 | Injeção da 1ª fase dos tirantes TD.216, TD.217 e TD.218 |  |  | 38.2 | 43.1 | 52.4 | 25
RT.0392 | 2023-04-28 | Injeção da 2ª fase dos tirantes TC.191, TD.216, TD.217 e TD.218 |  |  | 36.7 | 42.2 | 53.1 | 25
RT.0398 | 2023-05-16 | Injeção das bainhas dos tirantes TE.019, TE.020, TE.021 e TE.022; 1ª fase dos tirantes TD.181, TD.182 e TD.183; 2ª fase dos tirantes TD.184, TD.185 e TD.186 | 11.4 | 30.2 | 35.8 |  |  | 25
RT.0399 | 2023-05-17 | Injeção da 1ª fase dos tirantes TE.019, TE.020, TE.021 e TE.022; 2ª fase dos tirantes TD.181, TD.182 e TD.183 | 19.2 | 32.2 | 44.3 |  |  | 25
RT.0400 | 2023-05-17 | Injeção das bainhas dos tirantes TE.011, TE.012, TE.013, TE.014, TE.015, TE.016, TE.017 e TE.018 | 9.1 | 25.8 | 37.4 |  |  | 25
RT.0401 | 2023-05-18 | Injeção das bainhas dos tirantes TE.006, TE.007, TE.008, TE.009 e TE.010; 1ª fase do tirante TE.018; 2ª fase dos tirantes TE.020 e TE.021 | 4.1 | 24.9 | 35.4 |  |  | 25
RT.0393 | 2023-05-09 | Injeção das bainhas dos tirantes TD.203, TD.204, TD.205, TD.206, TD.207 e TD.208 |  |  | 38.3 | 44.3 |  | 25
RT.0394 | 2023-05-10 | Injeção da 1ª fase dos tirantes TD.203, TD.204, TD.205, TD.206, TD.207 e TD.208 |  |  | 28 | 33.5 |  | 25
RT.0395 | 2023-05-11 | Injeção da 2ª fase dos tirantes TD.203, TD.204, TD.205, TD.206, TD.207 e TD.208 |  |  | 33.5 | 50.9 |  | 25
RT.0396 | 2023-05-12 | Injeção das bainhas dos tirantes TD.184, TD.185 e TD.186 |  |  | 26.5 | 30.6 |  | 25
RT.0397 | 2023-05-15 | Injeção das bainhas dos tirantes TD.181, TD.182 e TD.183; 1ª fase dos tirantes TD.184, TD.185 e TD.186 |  |  | 30.3 |  |  | 25
RT.0402 | 2023-05-19 | Injeção da 1ª fase dos tirantes TE.013, TE.014, TE.015, TE.016 e TE.017; 2ª fase dos tirantes TE.019 e TE.022 | 27.9 |  | 42.2 | 49.3 |  | 25
RT.0403 | 2023-05-19 | Injeção da 1ª fase dos tirantes TE.006, TE.007, TE.009, TE.010, TE.011 e TE.012; Complemento da bainha TE.008 | 16.4 |  | 34.4 | 40 |  | 25
RT.0404 | 2023-05-20 | Injeção da 2ª fase dos tirantes TE.009, TE.010, TE.011, TE.012, TE.013, TE.014, TE.015, TE.016, TE.017 e TE.018 | 29.8 |  | 35.3 | ---- |  | 25
RT.0405 | 2023-05-22 | Injeção das bainhas dos tirantes TE.001, TE.002, TE.003, TE.004 e TE.005 | 13.7 | 27.7 | 35 | ---- |  | 25
RT.0406 | 2023-05-23 | Injeção da 1ª fase dos tirantes TE.001, TE.002, TE.003, TE.004, TE.005 e TE.008; 2ª fase dos tirantes TE.006 e TE.007; Bainha do tirante TE.203 | 15.7 | 27.6 | 35.4 | ---- |  | 25
RT.0407 | 2023-05-24 | Injeção das bainhas dos tirantes TE.204, TE.207 e TE.208 |  |  | 33.4 | ---- |  | 25
RT.0408 | 2023-05-25 | Injeção das bainhas dos tirantes TE.204, TE.207 e TE.209 |  |  | 28.5 | ---- |  | 25
RT.0408 | 2023-05-25 | Injeção das bainhas dos tirantes TE.205 e TE.206; 1ª fase dos tirantes TE.203, TE.204, TE.207 e TE.208; 2ª fase dos tirantes TE.001, TE.002, TE.003, TE.004 e TE.005 |  |  |  | ---- |  | 25
RT.0409 | 2023-05-26 | Injeção da bainha do tirante TE.182; 2ª fase dos tirantes TE.008 e TE.208; 1ª fase dos tirantes TE.205 e TE.206 |  |  |  | ---- |  | 25
RT.0410 | 2023-05-26 | Injeção das bainhas dos tirantes TE.177, TE.178, TE.179, TE.180 e TE.181; 2ª fase dos tirantes TE.203, TE.204, TE.205, TE.206 e TE.207 |  |  |  | ---- |  | 25
*Onde esta descrito "Obs." , significa que não houve evolução significativa entre as idades analisadas (ver relatórios)
* Onde esta descrito (---), significa que o rompimento dos corpos de prova foram em outra data (ver relatórios)
*RT.0280 (28d) e RT.284 (7d e 28d) corpos de prova rompidos com falha no dispositivo Rilem
AR - aguardando resultados
cimento CSN
cimento HOLCIM

## Estudo (hidden)
ESTUDO METRÔ PROF. FERNANDO STUCCHI
Trecho | Tirante | Lado | Nível | Data Extrasão | RT | Data ruptura | FcX (MPa) | RT | Data Moldagem | Lamela | Usina | NF | Exemplar (MPa) |  |  |  |  | Fck,estimado (MPa)
[13 empty] | cps | 3 dias | 4 dias | 7 dias | 28 dias | 3 dias | 4 dias | 7 dias | 28 dias
[8 empty] | 94 | 2022-07-14 | Lamelas LM.120 e LM.121 - | GTL | 23928 | 1 |  | 24.7 | 33.3 | 47.4 |  | 25.2 | 33.3 | 47.4
[13 empty] | 2 |  | 25.2 | 33.3 | 46.1
[12 empty] | 23929 | 1 |  |  |  | 45.9 |  |  |  | 46.1
[13 empty] | 2 |  |  |  | 46.1
[12 empty] | 23927 | 1 |  |  |  | 38.8 |  |  |  | 40
[13 empty] | 2 |  |  |  | 40
[12 empty] | 23930 | 1 |  | 25.9 | 34.8 | 44.7 |  | 25.9 | 34.8 | 44.7
[13 empty] | 2 |  | 24.9 | 34.5 | 44.7
[12 empty] | 23931 | 1 |  |  |  | 48.3 |  |  |  | 48.3
[13 empty] | 2 |  |  |  | 45.2
[12 empty] | 23932 | 1 |  |  |  | 45.3 |  |  |  | 45.3
[13 empty] | 2 |  |  |  | 44.8
[12 empty] | 23934 | 1 |  | 23 | 30.2 | 41.5 |  | 23 | 30.2 | 41.5
[13 empty] | 2 |  | 22.4 | 28.1 | 41.1
[12 empty] | 23935 | 1 |  |  |  | 44.1 |  |  |  | 44.1
[13 empty] | 2 |  |  |  | 43.7
[12 empty] | 23936 | 1 |  |  |  | 47.4 |  |  |  | 47.4
[13 empty] | 2 |  |  |  | 46.2
[12 empty] | 23933 | 1 |  | 17.7 | 22.8 | 34.5 |  | 17.7 | 22.8 | 35.7
[13 empty] | 2 |  | 17.5 | 22.6 | 35.7
[12 empty] | 23937 | 1 |  |  |  | 48.2 |  |  |  | 48.2
[13 empty] | 2 |  |  |  | 47.8
[12 empty] | 23938 | 1 |  |  |  | 47.4 |  |  |  | 48.1
[13 empty] | 2 |  |  |  | 48.1
[12 empty] | 23939 | 1 |  | 25.3 | 35 | 47.2 |  | 27.2 | 35.7 | 47.8
[13 empty] | 2 |  | 27.2 | 35.7 | 47.8
[12 empty] | 23940 | 1 |  |  |  | 44.5 |  |  |  | 44.5
[13 empty] | 2 |  |  |  | 41.8
[12 empty] | 23941 | 1 |  |  |  | 44.4 |  |  |  | 44.4
[13 empty] | 2 |  |  |  | 43.5
[12 empty] | 23942 | 1 |  | 25.4 | 33.5 | 46 |  | 25.6 | 34 | 46
[13 empty] | 2 |  | 25.6 | 34 | 44.2
[12 empty] | 23943 | 1 |  | 26 | 32.8 | 47.4 |  | 26 | 33.5 | 47.4
[13 empty] | 2 |  | 25.1 | 33.5 | 46.4
[12 empty] | 23945 | 1 |  |  |  | 45.5 |  |  |  | 45.5
[13 empty] | 2 |  |  |  | 42
[12 empty] | 23944 | 1 |  |  |  | 41.2 |  |  |  | 41.2
[13 empty] | 2 |  |  |  | 41.2
[12 empty] | 23946 | 1 |  | 29.6 | 38.9 | 50.8 |  | 30 | 40.4 | 51
[13 empty] | 2 |  | 30 | 40.4 | 51
[12 empty] | 23947 | 1 |  |  |  | 50.5 |  |  |  | 52
[13 empty] | 2 |  |  |  | 52
[8 empty] | 113 | 2022-07-28 | Lamela LM.122 - | GTL | 24513 | 1 |  | 27.7 | 33.8 | 40.4 |  | 29.3 | 34.3 | 41.5
[13 empty] | 2 |  | 29.3 | 34.3 | 41.5
[12 empty] | 24514 | 1 |  |  |  | 42.8 |  |  |  | 42.8
[13 empty] | 2 |  |  |  | 40.7
[12 empty] | 24515 | 1 |  |  |  | 42.1 |  |  |  | 42.9
[13 empty] | 2 |  |  |  | 42.9
[12 empty] | 24516 | 1 |  | 33.3 | 38.5 | 44.1 |  | 33.3 | 38.5 | 44.7
[13 empty] | 2 |  | 31.8 | 38 | 44.7
[12 empty] | 24517 | 1 |  |  |  | 46.5 |  |  |  | 46.5
[13 empty] | 2 |  |  |  | 45.7
[12 empty] | 24518 | 1 |  |  |  | 43.5 |  |  |  | 43.5
[13 empty] | 2 |  |  |  | 40.1
[12 empty] | 24519 | 1 |  | 28.6 | 34.5 | 43.9 |  | 31.1 | 35.4 | 43.9
[13 empty] | 2 |  | 31.1 | 35.4 | 43.3
[12 empty] | 24521 | 1 |  |  |  | 44.8 |  |  |  | 44.8
[13 empty] | 2 |  |  |  | 44.8
[12 empty] | 24523 | 1 |  |  |  | 41.9 |  |  |  | 43
[13 empty] | 2 |  |  |  | 43
[12 empty] | 24524 | 1 |  | 32.9 | 37.9 | 45.4 |  | 32.9 | 39.7 | 47.5
[13 empty] | 2 |  | 31.7 | 39.7 | 47.5
[12 empty] | 24525 | 1 |  |  |  | 48.6 |  |  |  | 49.3
[13 empty] | 2 |  |  |  | 49.3
[12 empty] | 24527 | 1 |  |  |  | 46.9 |  |  |  | 47.3
[13 empty] | 2 |  |  |  | 47.3
[12 empty] | 24528 | 1 |  | 30.7 | 38.5 | 45.9 |  | 31.1 | 38.5 | 46.2
[13 empty] | 2 |  | 31.1 | 37.5 | 46.2
[12 empty] | 24531 | 1 |  |  |  | 49.4 |  |  |  | 49.4
[13 empty] | 2 |  |  |  | 48.5
[12 empty] | 24538 | 1 |  |  |  | 48.5 |  |  |  | 48.5
[13 empty] | 2 |  |  |  | 48.4
ESTAÇÃO PENHA | TD 131 | LESTE | 715,65/720,73 | 2022-10-11 |  |  |  | 91 | 2022-07-12 | Lamela LM.125A - | GTL |  | 2 | 21.6 |  | 37 | 45.9
[8 empty] | 91 |  |  |  | 23826 | 1 |  |  |  | 43.8 |  |  |  | 43.8
[8 empty] | 91 |  |  |  |  | 2 |  |  |  | 43.3
[8 empty] | 91 |  |  |  | 23827 | 1 |  |  |  | 55.1 |  |  |  | 55.3
[8 empty] | 91 |  |  |  |  | 2 |  |  |  | 55.3
[8 empty] | 91 |  |  |  | 23828 | 1 | 24.6 |  | 38.8 | 50.5 | 25.1 |  | 39.8 | 53
[8 empty] | 91 |  |  |  |  | 2 | 25.1 |  | 39.8 | 53
[8 empty] | 91 |  |  |  | 23829 | 1 |  |  |  | 47.5 |  |  |  | 47.5
[8 empty] | 91 |  |  |  |  | 2 |  |  |  | 47.3
[8 empty] | 91 |  |  |  | 23830 | 1 |  |  |  | 48.2 |  |  |  | 49.6
[8 empty] | 91 |  |  |  |  | 2 |  |  |  | 49.6
[8 empty] | 91 |  |  |  | 23831 | 1 | 22.8 |  | 37.5 | 48.7 | 22.8 |  | 39.8 | 50.5
[8 empty] | 91 |  |  |  |  | 2 | 21.8 |  | 39.8 | 50.5
[8 empty] | 91 |  |  |  | 23832 | 1 |  |  |  | 49.4 |  |  |  | 49.4
[8 empty] | 91 |  |  |  |  | 2 |  |  |  | 49.2
[8 empty] | 91 |  |  |  | 23833 | 1 |  |  |  | 54.1 |  |  |  | 54.1
[8 empty] | 91 |  |  |  |  | 2 |  |  |  | 54
[8 empty] | 91 |  |  |  | 23834 | 1 | 20.8 |  | 36.3 | 46.7 | 20.8 |  | 36.3 | 47.9
[8 empty] | 91 |  |  |  |  | 2 | 20.5 |  | 36.3 | 47.9
[8 empty] | 96 | 2022-07-16 | Lamelas LM.125B e LM.126 - | GTL | 24038 | 1 | 25.1 |  | 39.4 | 52.2 | 25.1 |  | 39.4 | 52.2
[13 empty] | 2 | 24.7 |  | 36.3 | 51.5
[12 empty] | 24039 | 1 |  |  |  | 44.1 |  |  |  | 44.1
[13 empty] | 2 |  |  |  | 43
[12 empty] | 24040 | 1 |  |  |  | 53.5 |  |  |  | 53.5
[13 empty] | 2 |  |  |  | 51.7
[12 empty] | 24042 | 1 | 25.8 |  | 39.9 | 55 | 25.8 |  | 39.9 | 57.8
[13 empty] | 2 | 25 |  | 39.8 | 57.8
[12 empty] | 24041 | 1 |  |  |  | 43.1 |  |  |  | 44.9
[13 empty] | 2 |  |  |  | 44.9
[12 empty] | 24043 | 1 |  |  |  | 49.4 |  |  |  | 49.4
[13 empty] | 2 |  |  |  | 47.9
[12 empty] | 24044 | 1 | 20.6 |  | 32.3 | 46 | 20.6 |  | 33 | 46
[13 empty] | 2 | 20.3 |  | 33 | 45.1
[12 empty] | 24046 | 1 |  |  |  | 51.4 |  |  |  | 51.4
[13 empty] | 2 |  |  |  | 51.2
[12 empty] | 24047 | 1 |  |  |  | 55 |  |  |  | 55
[13 empty] | 2 |  |  |  | 54.2
[12 empty] | 24048 | 1 | 22.8 |  | 35.5 | 48.2 | 22.8 |  | 35.5 | 48.2
[13 empty] | 2 | 22.6 |  | 34.8 | 47.5
[12 empty] | 24049 | 1 |  |  |  | 47.6 |  |  |  | 47.6
[13 empty] | 2 |  |  |  | 47.2
[12 empty] | 24050 | 1 |  |  |  | 41.2 |  |  |  | 41.2
[13 empty] | 2 |  |  |  | 40.8
[12 empty] | 24053 | 1 | 25.2 |  | 38.6 | 51.1 | 25.2 |  | 38.6 | 51.1
[13 empty] | 2 | 24.4 |  | 37.6 | 49
[12 empty] | 24059 | 1 |  |  |  | 51.7 |  |  |  | 51.7
[13 empty] | 2 |  |  |  | 48.6
[12 empty] | 24060 | 1 |  |  |  | 54.6 |  |  |  | 54.6
[13 empty] | 2 |  |  |  | 53.8
[12 empty] | 24061 | 1 | 22.3 |  | 34.3 | 50.5 | 22.7 |  | 36.5 | 51.4
[13 empty] | 2 | 22.7 |  | 36.5 | 51.4
[12 empty] | 24062 | 1 | 19.4 |  | 33.7 | 48.3 | 20 |  | 33.7 | 49
[13 empty] | 2 | 20 |  | 32.6 | 49
[12 empty] | 24063 | 1 |  |  |  | 47.4 |  |  |  | 47.4
[13 empty] | 2 |  |  |  | 45.4
[12 empty] | 24064 | 1 |  |  |  | 48 |  |  |  | 50.1
[13 empty] | 2 |  |  |  | 50.1
[12 empty] | 24069 | 1 | 22 |  | 36.5 | 52.2 | 22.5 |  | 36.8 | 55.5
[13 empty] | 2 | 22.5 |  | 36.8 | 55.5
ESTAÇÃO PENHA | TD 133 | LESTE | 2022-10-11 |  |  |  |  | 101 | 2022-07-19 | Lamela LM.124A - | GTL | 24126 | 1 | 22.5 |  | 36.1 | 48.4 | 23.5 |  | 36.3 | 48.8
[13 empty] | 2 | 23.5 |  | 36.3 | 48.8
[12 empty] | 24129 | 1 |  |  |  | 42.7 |  |  |  | 42.9
[13 empty] | 2 |  |  |  | 42.9
[12 empty] | 24128 | 1 |  |  |  | 41.9 |  |  |  | 42.8
[13 empty] | 2 |  |  |  | 42.8
[12 empty] | 24127 | 1 | 14.1 |  | 24.6 | 33.8 | 14.7 |  | 24.6 | 33.8
[13 empty] | 2 | 14.7 |  | 23.8 | 32.8
[12 empty] | 24131 | 1 |  |  |  | 40.9 |  |  |  | 40.9
[13 empty] | 2 |  |  |  | 39.9
[12 empty] | 24132 | 1 |  |  |  | 38.3 |  |  |  | 40.4
[13 empty] | 2 |  |  |  | 40.4
[12 empty] | 24133 | 1 | 17.8 |  | 28.6 | 36.1 | 17.8 |  | 28.6 | 37
[13 empty] | 2 | 17.2 |  | 27.7 | 37
[12 empty] | 24134 | 1 |  |  |  | 41.6 |  |  |  | 41.6
[13 empty] | 2 |  |  |  | 39.8
[12 empty] | 24135 | 1 |  |  |  | 41.7 |  |  |  | 44.6
[13 empty] | 2 |  |  |  | 44.6
[8 empty] | 107 | 2022-07-23 | Lamelas LM.123 e LM.124B - | GTL | 24327 | 1 | 26.1 |  | 33.7 | 42.7 | 26.8 |  | 33.7 | 42.7
[13 empty] | 2 | 26.8 |  | 33.4 | 40.9
[12 empty] | 24328 | 1 |  |  |  | 43.8 |  |  |  | 45.7
[13 empty] | 2 |  |  |  | 45.7
[12 empty] | 24329 | 1 |  |  |  | 44.2 |  |  |  | 44.2
[13 empty] | 2 |  |  |  | 42.4
[12 empty] | 24330 | 1 | 30.8 |  | 38.1 | 47 | 30.8 |  | 38.1 | 47
[13 empty] | 2 | 29.8 |  | 37.6 | 46.8
[12 empty] | 24332 | 1 |  |  |  | 42 |  |  |  | 42.7
[13 empty] | 2 |  |  |  | 42.7
[12 empty] | 24333 | 1 |  |  |  | 44.1 |  |  |  | 44.1
[13 empty] | 2 |  |  |  | 43.2
[12 empty] | 24331 | 1 | 26 |  | 33.3 | 39.9 | 26.2 |  | 33.3 | 40.3
[13 empty] | 2 | 26.2 |  | 33 | 40.3
[12 empty] | 24334 | 1 |  |  |  | 45.6 |  |  |  | 46
[13 empty] | 2 |  |  |  | 46
[12 empty] | 24335 | 1 |  |  |  | 47.7 |  |  |  | 48.3
[13 empty] | 2 |  |  |  | 48.3
[12 empty] | 24336 | 1 | 25.7 |  | 33.7 | 43.1 | 27.1 |  | 33.7 | 43.8
[13 empty] | 2 | 27.1 |  | 32.4 | 43.8
[12 empty] | 24337 | 1 |  |  |  | 47.7 |  |  |  | 47.7
[13 empty] | 2 |  |  |  | 46.7
[12 empty] | 24338 | 1 |  |  |  | 43.3 |  |  |  | 43.3
[13 empty] | 2 |  |  |  | 40.3
[12 empty] | 24339 | 1 | 32.9 |  | 41 | 51.2 | 32.9 |  | 41 | 52.3
[13 empty] | 2 | 32.7 |  | 41 | 52.3
[12 empty] | 24340 | 1 |  |  |  | 51.1 |  |  |  | 51.6
[13 empty] | 2 |  |  |  | 51.6
[12 empty] | 24341 | 1 |  |  |  | 40.8 |  |  |  | 42.1
[13 empty] | 2 |  |  |  | 42.1
[12 empty] | 24342 | 1 | 25.6 |  | 31 | 42 | 26.6 |  | 33.4 | 42
[13 empty] | 2 | 26.6 |  | 33.4 | 40.8
[12 empty] | 24343 | 1 | 31.9 |  | 36.6 | 47.5 | 31.9 |  | 38.9 | 47.5
[13 empty] | 2 | 30.1 |  | 38.9 | 46.3
[12 empty] | 24344 | 1 |  |  |  | 47.7 |  |  |  | 47.7
[13 empty] | 2 |  |  |  | 47.1
[12 empty] | 24345 | 1 |  |  |  | 54.2 |  |  |  | 54.2
[13 empty] | 2 |  |  |  | 53.3
ESTAÇÃO PENHA | TD 127 | LESTE | 715,65/720,73 | 2022-10-11 |  |  |  | 105 | 2022-07-21 | Lamela LM.127 e LM.128 - | GTL | 24231 | 1 |  | 31.4 | 34.5 | 50.7 |  | 31.4 | 35.9 | 50.7
[13 empty] | 2 |  | 30.7 | 35.9 | 50.3
[12 empty] | 24232 | 1 |  |  |  | 41.8 |  |  |  | 41.8
[13 empty] | 2 |  |  |  | 38.5
[12 empty] | 24233 | 1 |  |  |  | 38.5 |  |  |  | 38.9
[13 empty] | 2 |  |  |  | 38.9
[12 empty] | 24234 | 1 |  | 26.1 | 29.8 | 41.7 |  | 26.5 | 29.8 | 41.7
[13 empty] | 2 |  | 26.5 | 29.6 | 41.7
[12 empty] | 24235 | 1 |  |  |  | 44.1 |  |  |  | 44.1
[13 empty] | 2 |  |  |  | 43.2
[12 empty] | 24236 | 1 |  |  |  | 44.2 |  |  |  | 44.2
[13 empty] | 2 |  |  |  | 44.2
[12 empty] | 24238 | 1 |  | 24.6 | 30.2 | 43.8 |  | 24.7 | 30.2 | 43.8
[13 empty] | 2 |  | 24.7 | 30 | 41.7
[12 empty] | 24239 | 1 |  |  |  | 39.9 |  |  |  | 39.9
[13 empty] | 2 |  |  |  | 39.3
[12 empty] | 24237 | 1 |  |  |  | 40.2 |  |  |  | 40.4
[13 empty] | 2 |  |  |  | 40.4
[12 empty] | 24240 | 1 |  | 25.1 | 29.9 | 43.5 |  | 25.1 | 30.9 | 43.5
[13 empty] | 2 |  | 24.8 | 30.9 | 42.7
[12 empty] | 24244 | 1 |  |  |  | 49.4 |  |  |  | 49.4
[13 empty] | 2 |  |  |  | 49.1
[12 empty] | 24246 | 1 |  |  |  | 46.7 |  |  |  | 46.7
[13 empty] | 2 |  |  |  | 44.3
[12 empty] | 24248 | 1 |  | 22.6 | 28.1 | 37.7 |  | 22.6 | 28.1 | 39.5
[13 empty] | 2 |  | 22.3 | 26.5 | 39.5
[12 empty] | 24249 | 1 |  |  |  | 43.8 |  |  |  | 43.8
[13 empty] | 2 |  |  |  | 42.5
[12 empty] | 24250 | 1 |  |  |  | 48.1 |  |  |  | 48.1
[13 empty] | 2 |  |  |  | 47.1
[12 empty] | 24251 | 1 |  | 25.8 | 32.5 | 45.6 |  | 25.8 | 32.5 | 45.6
[13 empty] | 2 |  | 25.1 | 30.7 | 42.4
[12 empty] | 24252 | 1 |  | 24.1 | 29.8 | 44.2 |  | 24.9 | 30.6 | 44.8
[13 empty] | 2 |  | 24.9 | 30.6 | 44.8
[12 empty] | 24255 | 1 |  |  |  | 45.1 |  |  |  | 45.1
[13 empty] | 2 |  |  |  | 43.8
[12 empty] | 24256 | 1 |  |  |  | 47 |  |  |  | 49.1
[13 empty] | 2 |  |  |  | 49.1
[12 empty] | 24261 | 1 |  | 32.6 | 38.8 | 54.7 |  | 33.2 | 38.8 | 54.7
[13 empty] | 2 |  | 33.2 | 37.9 | 53.8
ESTAÇÃO PENHA | TD 122 E TD 123 | LESTE | 715,65/720,73 | 2022-10-11 |  |  |  | 114 | 2022-07-30 | Lamelas LM.129 e LM.130 - | GTL | 24617 | 1 | 20.2 |  | 38.2 | 46.8 | 23.1 |  | 38.2 | 48.5
[13 empty] | 2 | 23.1 |  | 36.6 | 48.5
[12 empty] | 24618 | 1 |  |  |  | 45.1 |  |  |  | 45.4
[13 empty] | 2 |  |  |  | 45.4
[12 empty] | 24619 | 1 |  |  |  | 40.7 |  |  |  | 41.1
[13 empty] | 2 |  |  |  | 41.1
[12 empty] | 24621 | 1 | 17 |  | 29.4 | 40.5 | 17 |  | 29.8 | 40.5
[13 empty] | 2 | 16.9 |  | 29.8 | 40.4
[12 empty] | 24622 | 1 |  |  |  | 45.8 |  |  |  | 45.8
[13 empty] | 2 |  |  |  | 45.6
[12 empty] | 24620 | 1 |  |  |  | 36.5 |  |  |  | 36.5
[13 empty] | 2 |  |  |  | 35.1
[12 empty] | 24623 | 1 | 20.2 |  | 33.2 | 44.8 | 20.2 |  | 33.5 | 47
[13 empty] | 2 | 19.8 |  | 33.5 | 47
[12 empty] | 24624 | 1 |  |  |  | 44.5 |  |  |  | 44.5
[13 empty] | 2 |  |  |  | 43.7
[12 empty] | 24625 | 1 |  |  |  | 50.6 |  |  |  | 50.6
[13 empty] | 2 |  |  |  | 47.1
[12 empty] | 26626 | 1 | 20 |  | 30.2 | 47.7 | 20 |  | 30.2 | 47.7
[13 empty] | 2 | 19.5 |  | 30 | 46.5
[12 empty] | 24627 | 1 |  |  |  | 50.6 |  |  |  | 50.6
[13 empty] | 2 |  |  |  | 50.3
[12 empty] | 24628 | 1 |  |  |  | 47.4 |  |  |  | 47.5
[13 empty] | 2 |  |  |  | 47.5
[12 empty] | 24629 | 1 | 19.3 |  | 34.9 | 49.4 | 20.1 |  | 34.9 | 49.4
[13 empty] | 2 | 20.1 |  | 34.1 | 46.7
[12 empty] | 24630 | 1 |  |  |  | 46 |  |  |  | 46
[13 empty] | 2 |  |  |  | 45.7
[12 empty] | 24631 | 1 |  |  |  | 52.2 |  |  |  | 52.2
[13 empty] | 2 |  |  |  | 51.8
[12 empty] | 24634 | 1 | 19.6 |  | 34.1 | 48.6 | 20.3 |  | 35.3 | 48.6
[13 empty] | 2 | 20.3 |  | 35.3 | 48.6
[12 empty] | 24633 | 1 | 19.7 |  | 31.5 | 44 | 19.7 |  | 32 | 44.5
[13 empty] | 2 | 18.6 |  | 32 | 44.5
[12 empty] | 24635 | 1 |  |  |  | 43.4 |  |  |  | 43.8
[13 empty] | 2 |  |  |  | 43.8
[12 empty] | 24636 | 1 |  |  |  | 44.3 |  |  |  | 44.9
[13 empty] | 2 |  |  |  | 44.9
[12 empty] | 24637 | 1 | 18.8 |  | 29.9 | 40.4 | 18.8 |  | 30.4 | 40.5
[13 empty] | 2 | 18.7 |  | 30.4 | 40.5
[12 empty] | 24638 | 1 |  |  |  | 49.8 |  |  |  | 52.2
[13 empty] | 2 |  |  |  | 52.2
[12 empty] | 24642 | 1 |  |  |  | 48.7 |  |  |  | 49.4
[13 empty] | 2 |  |  |  | 49.4